## 1
|  |  |  | 炼钢分厂 |  |  | 乙班 | [7 empty] | 19年1月4日8时 至4日20时
LF炉号 | VD炉号 | 钢包号 | 包龄 |  | 熔炼炉号 |  | 冶炼钢种 |  | LF执行工艺卡 |  | VD执行工艺卡 | [8 empty] | LF进站钢水量(t) |  |  | LF/VD出站钢水量(t)
F1 | V1 | 10 | 28 |  | VA9011001 |  | EHYM2-1（LP) |  | TF-1610140 |  | TV-1610140 | [8 empty] | 26.8 |  |  | 26.8
成分 | Ac | C | Si | Mn | P | S | Cr | Mo | V | W | Co | Nb | Cu | Ni | Pb | Sn | Al | TI | RE |  |  | O | N | H
成品范围 | 0.745/0.765 | 0.82/0.86 | 0.28/0.45 | 0.28/0.40 | ≤0.028 | ≤0.01 | 3.9/4.4 | 4.7/4.95 | 1.8/1.95 | 5.7/6.1 | ≤0.5 |  | ≤0.20 | ≤0.20 | ≤0.0020 | ≤0.015 | 0.015/0.035 |  |  |  |  | 16 |  | 1.5
成品目标值
LF控制范围 | 0.73/0.75 | 0.81/0.85 | 0.28/0.45 | 0.28/0.40 | ≤0.028 | ≤0.01 | 3.9/4.4 | 4.7/4.95 | 1.8/1.95 | 5.7/6.1 | ≤0.5 |  | ≤0.20 | ≤0.20 | ≤0.0020 | ≤0.015 | 0.045/0.065
LF一次成分 |  | 0.844 | 0.28 | 0.31 | 0.026 | 0.0058 | 4.08 | 4.84 | 1.829 | 5.78 | 0.23 |  | 0.105 | 0.2 | 0.0011 | 0.0071 | 0.044 |  |  |  |  | 17.2 | 251.4 | 6.5
LF二次成分
LF三次成分
VD1次成分
VD1次成分 |  | 0.83 | 0.32 | 0.3 | 0.025 | 0.004 | 4.16 | 4.84 | 1.87 | 5.76 | 0.22 |  | 0.1 | 0.21 | 0.0072 | 0.007 | 0.03 |  |  |  |  | 11 | 133.1 | 0.6
成品成分 | 0.76 | 0.854 | 0.33 | 0.31 | 0.026 | 0.0049 | 4.09 | 4.87 | 1.89 | 5.82 | 0.23 |  | 0.105 | 0.2 | 0.001 | 0.0073 | 0.029
[7 empty] | . | [6 empty] | 成分调整 | [5 empty] | 渣料统计(kg)
LF操作 |  | 时间 |  | VD操作 |  | 时间 | LF操作时段 |  | 吹氩量 | VD操作时段 |  | 吹氩量 |  | 名称 |  | 一次 | 二次 | 三次 | 合计 | 渣料名称 | 钢包内 | 脱硫渣 | 精炼渣 | 累计
中频出钢完毕 |  | 10:20 |  | VD进站 |  | 11:20 | 造脱硫渣 |  | 65 | 真空达标 |  |  |  | Al | 加入时间 | 11:00 |  |  |  | 石灰 | 200
LF进站 |  | 10:25 |  | 抽真空 |  | 11:21 | 成分调整 |  | 185 | 真空保压1 |  | 25-30 |  |  | 加入量 | 15M |  |  |  | 萤石
测温造脱硫渣 |  | 10:27 |  | 破真空 |  | 11:45 | 造精炼渣 |  | 22 | 电极出站前搅拌 |  | 15 |  | Fe-Si | 加入时间 | 10:55 |  |  |  | 铝矾土
一次取样 |  | 10:35 |  | 取样测温 |  | 11:48 | 铸锭出站前搅拌 |  |  | 软吹 |  | 7 |  |  | 加入量 | 10 |  |  |  | 铝粒 |  | 5
造精炼渣 |  | 10:40 |  | 软吹开始 |  | 11:50 | 温度控制，℃ | [6 empty] | C粉 |  |  | 6 |  |  | 碳
调整成分 |  | 10:55 |  | 软吹结束 |  | 12:03 |  |  | 温度 | 时间节点 |  | 温度 |  | C线（（米） | [5 empty] | 硅钙
测温取二次样 |  |  |  | 出站前搅拌 |  | 12:05 | LF进站 |  | 1585 | VD进站 |  | 1620 |  | FeMo | [5 empty] | 铝氧粉 |  | 80
三次样 |  |  |  | 出站 |  | 12:10 | 造精炼渣后 |  |  | VD破空温度 |  |  |  | V |  | 15 |  |  |  | 总计
|  |  |  | 处理时间 |  | 13/50 | 软吹前温度 |  |  | 软吹过程温度 |  |  |  | 低Cr | [5 empty] | 备 注
LF2进站（铸锭） |  |  |  | 抽真空 |  |  | LF出站 |  | 1627 | VD出站 |  | 1504 |  | 高Cr | [5 empty] | MIF-LF-VD-电极第一炉。冷模出钢温度提高10度。
铸锭停吹氩前搅拌 |  |  |  | 汽包压力（Mpa） | [9 empty] | W |  | 11
LF出站 |  | 11:10 |  | 真空度（pa） |  | 90 | LF进站电表读数 |  |  | 2250.92 |  |  |  | CO
送电时间(分) |  | 30 |  | 达标时间(s) |  | 516 | LF出站电表读数 |  |  | 2251.11 |  |  |  | Nb
软吹时间(分) |  |  |  | 保压时间(s) |  | 925 | 本炉LF电耗，Kw/h |  |  | 1900 |  |  |  | Mn
总时间(分) |  | 50 |  | 总时间(s) |  | 1447 | 吨钢电耗，Kw/h |  |  | 70.89552 |  |  |  | Al块
成分(%) | Nb |  |  | Zn | As | Sb | Bi | Zr
控制范围 | ≤0.1 | ≤0.03 | ≤0.003 | ≤0.03 | ≤0.03 | ≤0.1 | ≤0.03 | ≤0.03
LF进站成分
LF二次成分
LF三次成分
VD2出站成分
VD出站成分
成品成分
出勤人数 | 5 |  | 负责人 | 刘增运 |  | 精炼工 | 陈吉卫 | 闫云周 | 张鹏涛 | [9 empty] | 记录员 | 史超

## 2
|  |  |  | 炼钢分厂 |  |  | 乙班 | [7 empty] | 19年1月4日8时 至4日20时
LF炉号 | VD炉号 | 钢包号 | 包龄 |  | 熔炼炉号 |  | 冶炼钢种 |  | LF执行工艺卡 |  | VD执行工艺卡 | [8 empty] | LF进站钢水量(t) |  |  | LF/VD出站钢水量(t)
F2 | V2 | 8 | 4 |  | VA9011002 |  | EHYM2-1 |  | TF-1810102 |  | TV-1810102 | [8 empty] | 25.64 |  |  | 25.75
成分 | Ac | C | Si | Mn | P | S | Cr | Mo | V | W | Co | Nb | Cu | Ni | Pb | Sn | Al | TI | RE |  |  | O | N | H
成品范围 | 0.75/0.77 | 0.83/0.86 | 0.28/0.45 | 0.28/0.40 | ≤0.030 | ≤0.01 | 3.9/4.4 | 4.7/4.95 | 1.75/1.95 | 5.7/6.1 | ≤0.5 |  | ≤0.25 | ≤0.30 | ≤0.0020 | ≤0.015 | 0.015/0.035 |  |  |  |  | 18 |  | 1.5
成品目标值
LF控制范围 | 0.73/0.76 | 0.82/0.85 | 0.28/0.45 | 0.28/0.40 | ≤0.030 | ≤0.01 | 3.9/4.4 | 4.7/4.95 | 1.75/1.95 | 5.7/6.1 | ≤0.5 |  | ≤0.25 | ≤0.30 | ≤0.0020 | ≤0.015 | 0.045/0.065
LF一次成分 |  | 0.773 | 0.28 | 0.3 | 0.025 | 0.013 | 4.04 | 4.79 | 1.795 | 5.74 | 0.25 |  | 0.101 | 0.24 | 0.0014 | 0.0068 | 0.034 |  |  |  |  | 25.8 | 216.5 | 5.2
LF二次成分 |  | 0.83 | 0.33 | 0.32 | 0.025 | 0.0076 | 4.04 | 4.88 | 1.875 | 5.88 | 0.27 |  | 0.101 | 0.25 | 0.0013 | 0.0068 | 0.032
LF三次成分
VD1次成分
VD1次成分 |  | 0.831 | 0.35 | 0.32 | 0.025 | 0.0056 | 4.03 | 4.84 | 1.861 | 5.88 | 0.28 |  | 0.101 | 0.25 | 0.0011 | 0.0067 | 0.027 |  |  |  |  | 18.2 | 125.1 | 0.5
成品成分 | 0.75 | 0.842 | 0.35 | 0.32 | 0.025 | 0.0054 | 4.04 | 4.9 | 1.893 | 5.83 | 0.27 |  | 0.101 | 0.25 | 0.0011 | 0.0069 | 0.024
[7 empty] | . | [6 empty] | 成分调整 | [5 empty] | 渣料统计(kg)
LF操作 |  | 时间 |  | VD操作 |  | 时间 | LF操作时段 |  | 吹氩量 | VD操作时段 |  | 吹氩量 |  | 名称 |  | 一次 | 二次 | 三次 | 合计 | 渣料名称 | 钢包内 | 脱硫渣 | 精炼渣 | 累计
中频出钢完毕 |  | 14:40 |  | VD进站 |  | 15:55 | 造脱硫渣 |  | 65 | 真空达标 |  |  |  | Al | 加入时间 |  | 15:40 |  |  | 石灰 | 200
LF进站 |  | 14:45 |  | 抽真空 |  | 16:00 | 成分调整 |  | 170 | 真空保压1 |  | 25-30 |  |  | 加入量 |  | 20M |  |  | 萤石
测温造脱硫渣 |  | 14:47 |  | 破真空 |  | 16:23 | 造精炼渣 |  | 21 | 电极出站前搅拌 |  | 20 |  | Fe-Si | 加入时间 |  |  |  |  | 铝矾土
一次取样 |  | 14:57 |  | 取样测温 |  | 16:25 | 铸锭出站前搅拌 |  |  | 软吹 |  | 8 |  |  | 加入量 | 15 |  |  |  | 铝粒 |  | 5
造精炼渣 |  | 15:00 |  | 软吹开始 |  | 16:30 | 温度控制，℃ | [6 empty] | C粉 |  | 18 | 4 | 3 |  | 碳
调整成分 |  | 15:25 |  | 软吹结束 |  | 16:47 |  |  | 温度 | 时间节点 |  | 温度 |  | C线（（米） | [5 empty] | 硅钙
测温取二次样 |  | 15:30 |  | 出站前搅拌 |  | 16:50 | LF进站 |  | 1530 | VD进站 |  | 1615 |  | FeMo |  | 15 |  |  |  | 铝氧粉 |  | 80
三次样 |  |  |  | 出站 |  | 16:55 | 造精炼渣后 |  |  | VD破空温度 |  |  |  | V |  | 20 |  |  |  | 总计
|  |  |  | 处理时间 |  | 17/60 | 软吹前温度 |  |  | 软吹过程温度 |  |  |  | 低Cr | [5 empty] | 备 注
LF2进站（铸锭） |  |  |  | 抽真空 |  |  | LF出站 |  | 1623 | VD出站 |  | 1502 |  | 高Cr | [5 empty] | MIF-LF-VD-电极。冷模出钢温度提高10度。
铸锭停吹氩前搅拌 |  |  |  | 汽包压力（Mpa） | [9 empty] | W |  | 40
LF出站 |  | 15:45 |  | 真空度（pa） |  |  | LF进站电表读数 |  |  | 2251.11 |  |  |  | CO
送电时间(分) |  | 46 |  | 达标时间(s) |  | 不达标 | LF出站电表读数 |  |  | 2251.41 |  |  |  | Nb
软吹时间(分) |  |  |  | 保压时间(s) |  | 1389 | 本炉LF电耗，Kw/h |  |  | 3000 |  |  |  | Mn |  | 10
总时间(分) |  | 60 |  | 总时间(s) |  | 1389 | 吨钢电耗，Kw/h |  |  | 116.5049 |  |  |  | Al块
成分(%) | Nb |  |  | Zn | As | Sb | Bi | Zr
控制范围 | ≤0.1 | ≤0.03 | ≤0.003 | ≤0.03 | ≤0.03 | ≤0.1 | ≤0.03 | ≤0.03
LF进站成分
LF二次成分
LF三次成分
VD2出站成分
VD出站成分
成品成分
出勤人数 | 5 |  | 负责人 | 刘增运 |  | 精炼工 | 陈吉卫 | 闫云周 | 张鹏涛 | [9 empty] | 记录员 | 史超

## 3
|  |  |  | 炼钢分厂 |  |  | 乙班 | [7 empty] | 19年1月4日8时 至4日20时
LF炉号 | VD炉号 | 钢包号 | 包龄 |  | 熔炼炉号 |  | 冶炼钢种 |  | LF执行工艺卡 |  | VD执行工艺卡 | [8 empty] | LF进站钢水量(t) |  |  | LF/VD出站钢水量(t)
F3 | V3 | 10 | 29 |  | VA9011003 |  | HYM2-1 |  | VF2-1810106 |  | VF2-1810106 | [8 empty] | 25.6
成分 | Ac | C | Si | Mn | P | S | Cr | Mo | V | W | Co | Nb | Cu | Ni | Pb | Sn | Al | TI | RE |  |  | O | N | H
成品范围 | 0.75/0.77 | 0.83/0.86 | 0.21/0.4 | 0.28/0.40 | ≤0.030 | ≤0.01 | 3.9/4.4 | 4.7/4.95 | 1.75/1.95 | 5.7/6.1 | ≤0.5 |  | ≤0.25 | ≤0.30 | ≤0.0020 | ≤0.015 | 0.01/0.025 |  |  |  |  | 18 |  | 1.5
成品目标值
LF控制范围 | 0.73/0.76 | 0.82/0.85 | 0.21/0.4 | 0.28/0.40 | ≤0.030 | ≤0.01 | 3.9/4.4 | 4.7/4.95 | 1.75/1.95 | 5.7/6.1 | ≤0.5 |  | ≤0.25 | ≤0.30 | ≤0.0020 | ≤0.015 | 0.03/0.05
LF一次成分 |  | 0.81 | 0.23 | 0.3 | 0.026 | 0.016 | 3.97 | 4.78 | 1.81 | 5.67 | 0.29 |  | 0.11 | 0.25 | 0.0012 | 0.0071 | 0.034 |  |  |  |  | 20.6 | 237.5 | 4
LF二次成分 |  | 0.83 | 0.26 | 0.31 | 0.026 | 0.007 | 3.98 | 4.79 | 1.81 | 5.74 | 0.28 |  | 0.11 | 0.25 | 0.001 | 0.007 | 0.022
LF三次成分
VD1次成分
VD1次成分 |  | 0.829 | 0.26 | 0.31 | 0.026 | 0.005 | 4.02 | 4.75 | 1.79 | 5.82 | 0.28 |  | 0.11 | 0.25 | 0.001 | 0.007 | 0.024 |  |  |  |  | 15 | 131.8 | 0.6
成品成分 | 0.76 | 0.833 | 0.26 | 0.31 | 0.026 | 0.005 | 3.99 | 4.75 | 1.79 | 5.82 | 0.28 |  | 0.11 | 0.25 | 0.001 | 0.007 | 0.021
[7 empty] | . | [6 empty] | 成分调整 | [5 empty] | 渣料统计(kg)
LF操作 |  | 时间 |  | VD操作 |  | 时间 | LF操作时段 |  | 吹氩量 | VD操作时段 |  | 吹氩量 |  | 名称 |  | 一次 | 二次 | 三次 | 合计 | 渣料名称 | 钢包内 | 脱硫渣 | 精炼渣 | 累计
中频出钢完毕 |  | 18:40 |  | VD进站 |  | 19:50 | 造脱硫渣 |  | 65 | 真空达标 |  |  |  | Al | 加入时间 |  | 19:35 |  |  | 石灰 | 200
LF进站 |  | 18:45 |  | 抽真空 |  | 19:52 | 成分调整 |  | 170 | 真空保压1 |  | 20-25 |  |  | 加入量 |  | 30米 |  |  | 萤石
测温造脱硫渣 |  | 18:47 |  | 破真空 |  | 20:15 | 造精炼渣 |  | 21 | 电极出站前搅拌 |  |  |  | Fe-Si | 加入时间 |  |  |  |  | 铝矾土
一次取样 |  | 18:51 |  | 取样测温 |  | 20:18 | 铸锭出站前搅拌 |  | 30 | 软吹 |  | 8 |  |  | 加入量 |  |  |  |  | 铝粒 |  | 5
造精炼渣 |  | 19:00 |  | 软吹开始 |  |  | 温度控制，℃ | [6 empty] | C粉 |  | 6 | 3 |  |  | 碳
调整成分 |  | 19:15 |  | 软吹结束 |  |  |  |  | 温度 | 时间节点 |  | 温度 |  | C线（（米） | [5 empty] | 硅钙
测温取二次样 |  | 19:25 |  | 出站前搅拌 |  |  | LF进站 |  | 1523/1503 | VD进站 |  | 1597 |  | FeMo |  | 10 |  |  |  | 铝氧粉 |  | 80
三次样 |  |  |  | 出站 |  | 20:20 | 造精炼渣后 |  |  | VD破空温度 |  |  |  | V | [5 empty] | 总计
|  |  |  | 处理时间 |  | 30 | 软吹前温度 |  |  | 软吹过程温度 |  |  |  | 低Cr | [5 empty] | 备 注
LF2进站（铸锭） |  | 20:30 |  | 抽真空 |  |  | LF出站 |  | 1600/1489 | VD出站 |  | 1507 |  | 高Cr |  | 10 |  |  |  | MIF-LF-VD-LF2-铸锭。冷模出钢温度提高10度。
铸锭停吹氩前搅拌 |  |  |  | 汽包压力（Mpa） | [9 empty] | W |  | 35 | 30
LF出站 |  | 19:40/20:45 |  | 真空度（pa） |  | 100 | LF进站电表读数 |  |  | 2251.41 |  |  |  | CO
送电时间(分) |  | 41 |  | 达标时间(s) |  | 未达标 | LF出站电表读数 |  |  | 2251.68 |  |  |  | Nb
软吹时间(分) |  |  |  | 保压时间(s) |  | 未达标 | 本炉LF电耗，Kw/h |  |  | 2700 |  |  |  | Mn
总时间(分) |  | 60*15 |  | 总时间(s) |  | 1395 | 吨钢电耗，Kw/h |  |  | 105.46875 |  |  |  | Al块
成分(%) | Nb |  |  | Zn | As | Sb | Bi | Zr
控制范围 | ≤0.1 | ≤0.03 | ≤0.003 | ≤0.03 | ≤0.03 | ≤0.1 | ≤0.03 | ≤0.03
LF进站成分
LF二次成分
LF三次成分
VD2出站成分
VD出站成分
成品成分
出勤人数 | 5 |  | 负责人 | 刘增运 |  | 精炼工 | 陈吉卫 | 闫云周 | 张鹏涛 | [9 empty] | 记录员 | 史超

## 4
|  |  |  | 炼钢分厂 |  |  | 丙班 | [7 empty] | 19年1月4日20时 至5日8时
LF炉号 | VD炉号 | 钢包号 | 包龄 |  | 熔炼炉号 |  | 冶炼钢种 |  | LF执行工艺卡 |  | VD执行工艺卡 | [8 empty] | LF进站钢水量(t) |  |  | LF/VD出站钢水量(t)
F4 | V4 | 8 | 5 |  | VA9011004 |  | EHYM2-1(LP) |  | VF2-1810106 |  | VF2-1810106 | [8 empty] | 25.42 |  |  | 25.42
成分 | Ac | C | Si | Mn | P | S | Cr | Mo | V | W | Co | Nb | Cu | Ni | Pb | Sn | Al | TI | RE |  |  | O | N | H
成品范围 | 0.745/0.765 | 0.82/0.86 | 0.28/0.45 | 0.28/0.40 | ≤0.028 | ≤0.01 | 3.9/4.4 | 4.7/4.95 | 1.8/1.95 | 5.7/6.1 | ≤0.5 |  | ≤0.2 | ≤0.20 | ≤0.0020 | ≤0.015 | 0.015/0.035 |  |  |  |  | 16 |  | 1.5
成品目标值
LF控制范围 | 0.73/0.76 | 0.82/0.85 | 0.21/0.4 | 0.28/0.40 | ≤0.030 | ≤0.01 | 3.9/4.4 | 4.7/4.95 | 1.75/1.95 | 5.7/6.1 | ≤0.5 |  | ≤0.25 | ≤0.30 | ≤0.0020 | ≤0.015 | 0.045/0.065
LF一次成分 |  | 0.813 | 0.3 | 0.33 | 0.027 | 0.008 | 4 | 7.76 | 1.84 | 5.81 | 0.28 |  | 0.12 | 0.195 | 0.001 | 0.007 | 0.021 |  |  |  |  | 29.6 | 204.9 | 4.5
LF二次成分
LF三次成分
VD1次成分
VD1次成分 |  | 0.836 | 0.34 | 0.33 | 0.026 | 0.004 | 4.05 | 4.85 | 1.87 | 5.75 | 0.28 |  | 0.12 | 0.193 | 0.001 | 0.007 | 0.021 |  |  |  |  | 14.3 | 106.1 | 0.4
成品成分 | 0.748 | 0.837 | 0.34 | 0.33 | 0.0266 | 0.005 | 4.04 | 4.84 | 1.877 | 5.76 | 0.28 |  | 0.12 | 0.196 | 0.0012 | 0.007 | 0.02
[7 empty] | . | [6 empty] | 成分调整 | [5 empty] | 渣料统计(kg)
LF操作 |  | 时间 |  | VD操作 |  | 时间 | LF操作时段 |  | 吹氩量 | VD操作时段 |  | 吹氩量 |  | 名称 |  | 一次 | 二次 | 三次 | 合计 | 渣料名称 | 钢包内 | 脱硫渣 | 精炼渣 | 累计
中频出钢完毕 |  | 22:40 |  | VD进站 |  | 23:55 | 造脱硫渣 |  | 60 | 真空达标 |  |  |  | Al | 加入时间 | 23:20 |  |  |  | 石灰 | 200
LF进站 |  | 22:45 |  | 抽真空 |  | 23:57 | 成分调整 |  | 155 | 真空保压1 |  | 20-25 |  |  | 加入量 | 40 |  |  |  | 萤石
测温造脱硫渣 |  | 22:47 |  | 破真空 |  | 0:23 | 造精炼渣 |  | 50 | 电极出站前搅拌 |  | 20 |  | Fe-Si | 加入时间 |  |  |  |  | 铝矾土
一次取样 |  | 22:55 |  | 取样测温 |  | 0:25 | 铸锭出站前搅拌 |  |  | 软吹 |  | 8 |  |  | 加入量 |  |  |  |  | 铝粒 |  | 5
造精炼渣 |  | 22:58 |  | 软吹开始 |  | 0:25 | 温度控制，℃ | [6 empty] | C粉 |  | 3 | 3 |  |  | 碳
调整成分 |  | 23:15 |  | 软吹结束 |  | 0:35 |  |  | 温度 | 时间节点 |  | 温度 |  | C线（（米） | [5 empty] | 硅钙
测温取二次样 |  |  |  | 出站前搅拌 |  | 0:35 | LF进站 |  | 1521 | VD进站 |  | 1595 |  | FeMo |  | 23 |  |  |  | 铝氧粉 |  | 80
三次样 |  |  |  | 出站 |  | 0:40 | 造精炼渣后 |  |  | VD破空温度 |  | 1527 |  | V |  | 5 |  |  |  | 总计
|  |  |  | 处理时间 |  | 45*10 | 软吹前温度 |  |  | 软吹过程温度 |  |  |  | 低Cr | [5 empty] | 备 注
LF2进站（铸锭） |  |  |  | 抽真空 |  |  | LF出站 |  | 1600 | VD出站 |  | 1495 |  | 高Cr | [5 empty] | MIF-LF-VD-电极。
铸锭停吹氩前搅拌 |  |  |  | 汽包压力（Mpa） | [9 empty] | W
LF出站 |  | 23:45 |  | 真空度（pa） |  | 70 | LF进站电表读数 |  |  | 2251.41 |  |  |  | CO
送电时间(分) |  | 38 |  | 达标时间(s) |  | 492 | LF出站电表读数 |  |  | 2251.92 |  |  |  | Nb
软吹时间(分) |  |  |  | 保压时间(s) |  | 1007 | 本炉LF电耗，Kw/h |  |  | 2400 |  |  |  | Mn
总时间(分) |  | 60 |  | 总时间(s) |  | 1499 | 吨钢电耗，Kw/h |  |  | 94.41385 |  |  |  | Al块
成分(%) | Nb |  |  | Zn | As | Sb | Bi | Zr
控制范围 | ≤0.1 | ≤0.03 | ≤0.003 | ≤0.03 | ≤0.03 | ≤0.1 | ≤0.03 | ≤0.03
LF进站成分
LF二次成分
LF三次成分
VD2出站成分
VD出站成分
成品成分
出勤人数 |  |  | 负责人 | 王占涛 |  | 精炼工 | 王浩 | 焦凯旋 | 史雨帅 | [9 empty] | 记录员 | 何肖青

## 5
|  |  |  | 炼钢分厂 |  |  | 丙班 | [7 empty] | 19年1月4日20时 至5日8时
LF炉号 | VD炉号 | 钢包号 | 包龄 |  | 熔炼炉号 |  | 冶炼钢种 |  | LF执行工艺卡 |  | VD执行工艺卡 | [8 empty] | LF进站钢水量(t) |  |  | LF/VD出站钢水量(t)
F5 | V5 | 10 | 30 |  | VA9011005 |  | EHYM2-1 |  | TF1810102 |  | TV1810102 | [8 empty] | 25.61 |  |  | 25.61
成分 | Ac | C | Si | Mn | P | S | Cr | Mo | V | W | Co | Nb | Cu | Ni | Pb | Sn | Al | TI | RE |  |  | O | N | H
成品范围 | 0.75/0.77 | 0.83/0.86 | 0.28//0.4 | 0.28/0.40 | ≤0.030 | ≤0.01 | 3.9/4.4 | 4.7/4.95 | 1.75/1.95 | 5.7/6.1 | ≤0.5 |  | ≤0.25 | ≤0.30 | ≤0.0020 | ≤0.015 | 0.015/0.035 |  |  |  |  | 18 |  | 1.5
成品目标值
LF控制范围 | 0.73/0.76 | 0.82/0.85 | 0.28/0.4 | 0.28/0.40 | ≤0.030 | ≤0.01 | 3.9/4.4 | 4.7/4.95 | 1.75/1.95 | 5.7/6.1 | ≤0.5 |  | ≤0.25 | ≤0.30 | ≤0.0020 | ≤0.015 | 0.045/0.065
LF一次成分 |  | 0.822 | 0.32 | 0.31 | 0.025 | 0.011 | 4.12 | 4.86 | 1.8 | 5.78 | 0.26 |  | 0.11 | 0.26 | 0.0013 | 0.007 | 0.033 |  |  |  |  | 19.1 | 224.4 | 4.4
LF二次成分
LF三次成分
VD1次成分
VD1次成分 |  | 0.84 | 0.3 | 0.31 | 0.025 | 0.004 | 4.09 | 4.91 | 1.82 | 5.75 | 0.27 |  | 0.11 | 0.26 | 0.001 | 0.007 | 0.019 |  |  |  |  | 18 | 121.8 | 1
成品成分 | 0.764 | 0.851 | 0.33 | 0.31 | 0.026 | 0.005 | 4.09 | 4.91 | 1.81 | 5.73 | 0.27 |  | 0.12 | 0.26 | 0.001 | 0.007 | 0.018
[7 empty] | . | [6 empty] | 成分调整 | [5 empty] | 渣料统计(kg)
LF操作 |  | 时间 |  | VD操作 |  | 时间 | LF操作时段 |  | 吹氩量 | VD操作时段 |  | 吹氩量 |  | 名称 |  | 一次 | 二次 | 三次 | 合计 | 渣料名称 | 钢包内 | 脱硫渣 | 精炼渣 | 累计
中频出钢完毕 |  | 2:00 |  | VD进站 |  | 3:00 | 造脱硫渣 |  | 20 | 真空达标 |  |  |  | Al | 加入时间 | 2:30 |  |  |  | 石灰 | 200
LF进站 |  | 2:05 |  | 抽真空 |  | 3:05 | 成分调整 |  | 180 | 真空保压1 |  | 20-25 |  |  | 加入量 | 30米 |  |  |  | 萤石
测温造脱硫渣 |  | 2:07 |  | 破真空 |  | 3:28 | 造精炼渣 |  | 16 | 电极出站前搅拌 |  | 20 |  | Fe-Si | 加入时间 |  |  |  |  | 铝矾土
一次取样 |  | 2:17 |  | 取样测温 |  | 3:30 | 铸锭出站前搅拌 |  |  | 软吹 |  | 8 |  |  | 加入量 |  |  |  |  | 铝粒
造精炼渣 |  | 2:18 |  | 软吹开始 |  | 3:30 | 温度控制，℃ | [6 empty] | C粉 |  | 3 |  |  |  | 碳
调整成分 |  | 2:30 |  | 软吹结束 |  | 3:55 |  |  | 温度 | 时间节点 |  | 温度 |  | C线（（米） | [5 empty] | 硅钙
测温取二次样 |  |  |  | 出站前搅拌 |  | 3:55 | LF进站 |  | 1511 | VD进站 |  | 1605 |  | FeMo | [5 empty] | 铝氧粉 |  | 80
三次样 |  |  |  | 出站 |  | 4:00 | 造精炼渣后 |  |  | VD破空温度 |  | 1533 |  | V | [5 empty] | 总计
|  |  |  | 处理时间 |  | 60*25 | 软吹前温度 |  |  | 软吹过程温度 |  |  |  | 低Cr | [5 empty] | 备 注
LF2进站（铸锭） |  |  |  | 抽真空 |  |  | LF出站 |  | 1610 | VD出站 |  | 1495 |  | 高Cr | [5 empty] | MIF-LF-VD-电极
铸锭停吹氩前搅拌 |  |  |  | 汽包压力（Mpa） | [9 empty] | W
LF出站 |  | 2:50 |  | 真空度（pa） |  | 80 | LF进站电表读数 |  |  | 2251.92 |  |  |  | CO
送电时间(分) |  |  |  | 达标时间(s) |  | 528 | LF出站电表读数 |  |  | 2252.16 |  |  |  | Nb
软吹时间(分) |  |  |  | 保压时间(s) |  | 866 | 本炉LF电耗，Kw/h |  |  | 2400 |  |  |  | Mn
总时间(分) |  | 50 |  | 总时间(s) |  | 1394 | 吨钢电耗，Kw/h |  |  | 93.71339 |  |  |  | Al块
成分(%) | Nb |  |  | Zn | As | Sb | Bi | Zr
控制范围 | ≤0.1 | ≤0.03 | ≤0.003 | ≤0.03 | ≤0.03 | ≤0.1 | ≤0.03 | ≤0.03
LF进站成分
LF二次成分
LF三次成分
VD2出站成分
VD出站成分
成品成分
出勤人数 |  |  | 负责人 | 王占涛 |  | 精炼工 | 王浩 | 焦凯旋 | 史雨帅 | [9 empty] | 记录员 | 何肖青

## 6
|  |  |  | 炼钢分厂 |  |  | 丙/甲班 | [7 empty] | 19年1月4日20时 至5日8时
LF炉号 | VD炉号 | 钢包号 | 包龄 |  | 熔炼炉号 |  | 冶炼钢种 |  | LF执行工艺卡 |  | VD执行工艺卡 | [8 empty] | LF进站钢水量(t) |  |  | LF/VD出站钢水量(t)
F6 | V6 | 8 | 6 |  | VA9011006 |  | HYM2-1 |  | VF2-1810106 |  | VF2-1810106 | [8 empty] | 25.58 |  |  | 25.85
成分 | Ac | C | Si | Mn | P | S | Cr | Mo | V | W | Co | Nb | Cu | Ni | Pb | Sn | Al | TI | RE |  |  | O | N | H
成品范围 | 0.75/0.77 | 0.83/0.86 | 0.21/0.4 | 0.28/0.40 | ≤0.030 | ≤0.01 | 3.9/4.4 | 4.7/4.95 | 1.75/1.95 | 5.7/6.1 | ≤0.5 |  | ≤0.25 | ≤0.30 | ≤0.0020 | ≤0.015 | 0.01/0.025 |  |  |  |  | 18 |  | 1.5
成品目标值
LF控制范围 | 0.73/0.76 | 0.82/0.85 | 0.21/0.4 | 0.28/0.40 | ≤0.030 | ≤0.01 | 3.9/4.4 | 4.7/4.95 | 1.75/1.95 | 5.7/6.1 | ≤0.5 |  | ≤0.25 | ≤0.30 | ≤0.0020 | ≤0.015 | 0.03/0.05
LF一次成分 |  | 0.834 | 0.34 | 0.34 | 0.024 | 0.007 | 4.04 | 4.76 | 1.8 | 5.75 |  |  | 0.12 | 0.25 | 0.001 | 0.007 | 0.019 |  |  |  |  | 16.6 | 246.1 | 4.4
LF二次成分
LF三次成分
VD1次成分
VD1次成分 |  | 0.84 | 0.355 | 0.34 | 0.0245 | 0.005 | 4.06 | 4.82 | 1.805 | 5.83 |  |  | 0.12 | 0.25 | 0.0011 | 0.0077 | 0.016 |  |  |  |  | 13.2 | 127.4 | 0.9
成品成分 | 0.76 | 0.84 | 0.34 | 0.34 | 0.025 | 0.006 | 4.07 | 4.82 | 1.8 | 5.88 |  |  | 0.12 | 0.25 | 0.001 | 0.0075 | 0.015
[7 empty] | . | [6 empty] | 成分调整 | [5 empty] | 渣料统计(kg)
LF操作 |  | 时间 |  | VD操作 |  | 时间 | LF操作时段 |  | 吹氩量 | VD操作时段 |  | 吹氩量 |  | 名称 |  | 一次 | 二次 | 三次 | 合计 | 渣料名称 | 钢包内 | 脱硫渣 | 精炼渣 | 累计
中频出钢完毕 |  | 6:00 |  | VD进站 |  | 7:05 | 造脱硫渣 |  | 65 | 真空达标 |  |  |  | Al | 加入时间 | 6:35 |  |  |  | 石灰 | 200
LF进站 |  | 6:05 |  | 抽真空 |  | 7:08 | 成分调整 |  | 170 | 真空保压1 |  | 25-30 |  |  | 加入量 | 30 |  |  |  | 萤石
测温造脱硫渣 |  | 6:08 |  | 破真空 |  | 7:30 | 造精炼渣 |  | 21 | 电极出站前搅拌 |  | 20 |  | Fe-Si | 加入时间 |  |  |  |  | 铝矾土
一次取样 |  | 6:15 |  | 取样测温 |  | 7:32 | 铸锭出站前搅拌 |  |  | 软吹 |  | 8 |  |  | 加入量 |  |  |  |  | 铝粒 |  | 5
造精炼渣 |  | 6:18 |  | 软吹开始 |  |  | 温度控制，℃ | [6 empty] | C粉 | [5 empty] | 碳
调整成分 |  | 6:30 |  | 软吹结束 |  |  |  |  | 温度 | 时间节点 |  | 温度 |  | C线（（米） | [5 empty] | 硅钙
测温取二次样 |  |  |  | 出站前搅拌 |  |  | LF进站 |  | 1523/1516 | VD进站 |  | 1600 |  | FeMo |  | 21 |  |  |  | 铝氧粉 |  | 80
三次样 |  |  |  | 出站 |  | 7:35 | 造精炼渣后 |  |  | VD破空温度 |  |  |  | V | [5 empty] | 总计
|  |  |  | 处理时间 |  | 1900-01-29 | 软吹前温度 |  |  | 软吹过程温度 |  |  |  | 低Cr | [5 empty] | 备 注
LF2进站（铸锭） |  | 7:40 |  | 抽真空 |  |  | LF出站 |  | 1605/1489 | VD出站 |  | 1520 |  | 高Cr | [5 empty] | MIF-LF-VD-LF2-铸锭。
铸锭停吹氩前搅拌 |  |  |  | 汽包压力（Mpa） | [9 empty] | W |  | 30
LF出站 |  | 6:55/8:25 |  | 真空度（pa） |  | 101 | LF进站电表读数 |  |  | 2252.16 |  |  |  | CO
送电时间(分) |  | 45 |  | 达标时间(s) |  | 未达标 | LF出站电表读数 |  |  | 2252.43 |  |  |  | Nb
软吹时间(分) |  |  |  | 保压时间(s) |  | 未达标 | 本炉LF电耗，Kw/h |  |  | 2700 |  |  |  | Mn
总时间(分) |  | 50/45 |  | 总时间(s) |  | 1349 | 吨钢电耗，Kw/h |  |  | 105.5512 |  |  |  | Al块
成分(%) | Nb |  |  | Zn | As | Sb | Bi | Zr
控制范围 | ≤0.1 | ≤0.03 | ≤0.003 | ≤0.03 | ≤0.03 | ≤0.1 | ≤0.03 | ≤0.03
LF进站成分
LF二次成分
LF三次成分
VD2出站成分
VD出站成分
成品成分
出勤人数 |  |  | 负责人 | 王占涛 |  | 精炼工 | 王浩 | 焦凯旋 | 史雨帅 | [9 empty] | 记录员 | 何肖青
|  |  |  | 陈昌春 |  |  | 高志宽 |  | 靳玉成 | [10 empty] | 董杰伟

## 7
|  |  |  | 炼钢分厂 |  |  | 甲班 | [7 empty] | 19年1月5日8时 至5日20时
LF炉号 | VD炉号 | 钢包号 | 包龄 |  | 熔炼炉号 |  | 冶炼钢种 |  | LF执行工艺卡 |  | VD执行工艺卡 | [8 empty] | LF进站钢水量(t) |  |  | LF/VD出站钢水量(t)
F7 | V7 | 10 | 29 |  | VA9011007 |  | EHYTM2 |  | TF-1810400 |  | TV-1810400 | [8 empty] | 25.12 |  |  | 25.12
成分 | Ac | C | Si | Mn | P | S | Cr | Mo | V | W | Co | Nb | Cu | Ni | Pb | Sn | Al | TI | RE |  |  | O | N | H
成品范围 | 0.75/0.77 | 0.84/0.88 | 0.28/0.45 | 0.28/0.4 | ≤0.029 | ≤0.01 | 3.9/4.35 | 4.8/5.15 | 1.9/2.1 | 5.7/6.2 | ≤0.3 | 0.05/0.075 | ≤0.2 | ≤0.2 | ≤0.0020 | ≤0.015 | 0.08/0.12 |  |  |  |  | 18 |  | 1.5
成品目标值
LF控制范围 | 0.75/0.77 | 0.84/0.88 | 0.28/0.45 | 0.28/0.4 | ≤0.029 | ≤0.015 | 3.9/4.35 | 4.8/5.15 | 1.9/2.1 | 5.7/6.2 | ≤0.3 | 0.05/0.075 | ≤0.2 | ≤0.2 | ≤0.0020 | ≤0.015 | 0.12/0.16
LF一次成分 |  | 0.81 | 0.28 | 0.33 | 0.026 | 0.01 | 3.93 | 5.08 | 1.98 | 5.76 | 0.26 | 0.06 | 0.12 | 0.18 | 0.001 | 0.007 | 0.033 |  |  |  |  | 1.4 | 206.8 | 3.6
LF二次成分 |  | 0.84 | 0.33 | 0.33 | 0.026 | 0.004 | 4 | 5.05 | 1.97 | 5.78 | 0.26 | 0.06 | 0.12 | 0.18 | 0.0013 | 0.007 | 0.05
LF三次成分
VD1次成分
VD1次成分 |  | 0.88 | 0.37 | 0.32 | 0.026 | 0.004 | 4 | 5.02 | 1.95 | 5.73 | 0.26 | 0.06 | 0.12 | 0.18 | 0.0012 | 0.008 | 0.0996 |  |  |  |  | 10.8 |  | 0.6
成品成分 | 0.76 | 0.87 | 0.37 | 0.33 | 0.025 | 0.005 | 4 | 5.05 | 1.96 | 5.7 | 0.26 | 0.07 | 0.12 | 0.17 | 0.0013 | 0.008 | 0.1
[7 empty] | . | [6 empty] | 成分调整 | [5 empty] | 渣料统计(kg)
LF操作 |  | 时间 |  | VD操作 |  | 时间 | LF操作时段 |  | 吹氩量 | VD操作时段 |  | 吹氩量 |  | 名称 |  | 一次 | 二次 | 三次 | 合计 | 渣料名称 | 钢包内 | 脱硫渣 | 精炼渣 | 累计
中频出钢完毕 |  | 10:10 |  | VD进站 |  | 11:50 | 造脱硫渣 |  | 60 | 真空达标 |  |  |  | Al | 加入时间 | 10:50 | 11:15 |  |  | 石灰 | 200
LF进站 |  | 10:15 |  | 抽真空 |  | 11:55 | 成分调整 |  | 155 | 真空保压1 |  | 20-25 |  |  | 加入量 | 40米 | 150米 |  |  | 萤石
测温造脱硫渣 |  | 10:17 |  | 破真空 |  | 12:15 | 造精炼渣 |  | 50 | 电极出站前搅拌 |  | 20 |  | Fe-Si | 加入时间 | 10:50 |  |  |  | 铝矾土
一次取样 |  | 10:30 |  | 取样测温 |  | 12:17 | 铸锭出站前搅拌 |  |  | 软吹 |  | 8 |  |  | 加入量 | 15 |  |  |  | 铝粒 |  | 5
造精炼渣 |  | 10:32 |  | 软吹开始 |  | 12:20 | 温度控制，℃ | [6 empty] | C粉 |  | 14 | 6 |  |  | 碳
调整成分 |  | 10:45 |  | 软吹结束 |  | 12:38 |  |  | 温度 | 时间节点 |  | 温度 |  | C线（（米） | [5 empty] | 硅钙
测温取二次样 |  | 11:10 |  | 出站前搅拌 |  |  | LF进站 |  | 1512 | VD进站 |  | 1592 |  | FeMo | [5 empty] | 铝氧粉 |  | 80
三次样 |  |  |  | 出站 |  | 12:40 | 造精炼渣后 |  |  | VD破空温度 |  | 1538 |  | V | [5 empty] | 总计
|  |  |  | 处理时间 |  | 50/18 | 软吹前温度 |  |  | 软吹过程温度 |  |  |  | 低Cr |  | 35 |  |  |  | 备 注
LF2进站（铸锭） |  |  |  | 抽真空 |  |  | LF出站 |  | 1600 | VD出站 |  | 1488 |  | 高Cr | [5 empty] | MIF-LF-VD-电极
铸锭停吹氩前搅拌 |  |  |  | 汽包压力（Mpa） | [9 empty] | W |  | 20
LF出站 |  | 11:45 |  | 真空度（pa） |  | 80 | LF进站电表读数 |  |  | 2252.43 |  |  |  | CO
送电时间(分) |  | 43 |  | 达标时间(s) |  | 464 | LF出站电表读数 |  |  | 2252.7 |  |  |  | Nb
软吹时间(分) |  |  |  | 保压时间(s) |  | 902 | 本炉LF电耗，Kw/h |  |  | 2700 |  |  |  | XT |  |  |  | 25
总时间(分) |  | 90 |  | 总时间(s) |  | 1372 | 吨钢电耗，Kw/h |  |  | 107.4841 |  |  |  | Al块
成分(%) | Nb |  |  | Zn | As | Sb | Bi | Zr
控制范围 | ≤0.1 | ≤0.03 | ≤0.003 | ≤0.03 | ≤0.03 | ≤0.1 | ≤0.03 | ≤0.03
LF进站成分
LF二次成分
LF三次成分
VD2出站成分
VD出站成分
成品成分
出勤人数 |  |  | 负责人 | 陈昌春 |  | 精炼工 | 高志宽 | 靳玉成 | [10 empty] | 记录员 | 董杰伟

## 8
|  |  |  | 炼钢分厂 |  |  | 甲班 | [7 empty] | 19年1月5日8时 至5日20时
LF炉号 | VD炉号 | 钢包号 | 包龄 |  | 熔炼炉号 |  | 冶炼钢种 |  | LF执行工艺卡 |  | VD执行工艺卡 | [8 empty] | LF进站钢水量(t) |  |  | LF/VD出站钢水量(t)
F8 | V8 | 6 | 32 |  | VA9017008 |  | EHYC1(PQ) |  | TF-1670002-1 |  | TV-1670002-1 | [8 empty] | 24.36 |  |  | 24.36
成分 | Ac | C | Si | Mn | P | S | Cr | Mo | V | W | Co | Nb | Cu | Ni | Pb | Sn | Al | TI | RE |  |  | O | N | H
成品范围 | 1.43/1.47 | 0.92/0.96 | 0.85/1 | 0.4/0.6 | ≤0.025 | ≤0.01 | 7.45/7.9 | 1.8/2.10 | 0.3/0.5 | ≤0.3 |  |  | ≤0.25 | ≤0.3 | ≤0.003 | ≤0.02 | 0.015/0.035 |  |  |  |  | 18 |  | 1.5
成品目标值
LF控制范围 | 1.42/1.46 | 0.9/0.95 | 0.77/0.95 | 0.4/0.6 | ≤0.025 | ≤0.01 | 7.45/7.9 | 1.8/2.10 | 0.3/0.5 | ≤0.3 |  |  | ≤0.25 | ≤0.3 | ≤0.003 | ≤0.02 | 0.045/0.065
LF一次成分 |  | 0.87 | 0.68 | 0.4 | 0.019 | 0.002 | 7.52 | 1.84 | 0.37 | 0.29 |  |  | 0.074 | 0.19 | 0.0007 | 0.061 | 0.069 |  |  |  |  | 17.4 | 234 | 4.5
LF二次成分 |  | 0.94 | 0.9 | 0.45 | 0.02 | 0.002 | 7.5 | 1.91 | 0.37 | 0.29 |  |  | 0.077 | 0.18 | 0.0007 | 0.038
LF三次成分
VD1次成分
VD1次成分 |  | 0.95 | 0.92 | 0.44 | 0.02 | 0.002 | 7.44 | 1.91 | 0.37 | 0.3 |  |  | 0.08 | 0.18 | 0.0007 | 0.006 | 0.037 |  |  |  |  | 16.3 | 73 | 0.9
成品成分 | 1.46 | 0.96 | 0.92 | 0.44 | 0.02 | 0.002 | 7.47 | 1.91 | 0.37 | 0.3 |  |  | 0.076 | 0.18 | 0.0006 | 0.006 | 0.025
[7 empty] | . | [6 empty] | 成分调整 | [5 empty] | 渣料统计(kg)
LF操作 |  | 时间 |  | VD操作 |  | 时间 | LF操作时段 |  | 吹氩量 | VD操作时段 |  | 吹氩量 |  | 名称 |  | 一次 | 二次 | 三次 | 合计 | 渣料名称 | 钢包内 | 脱硫渣 | 精炼渣 | 累计
中频出钢完毕 |  | 13:40 |  | VD进站 |  | 14:45 | 造脱硫渣 |  | 60 | 真空达标 |  |  |  | Al | 加入时间 |  | 14:25 |  |  | 石灰 | 200
LF进站 |  | 13:45 |  | 抽真空 |  | 14:50 | 成分调整 |  | 155 | 真空保压1 |  | 20-25 |  |  | 加入量 |  | 30米 |  |  | 萤石
测温造脱硫渣 |  | 13:47 |  | 破真空 |  | 15:17 | 造精炼渣 |  | 50 | 电极出站前搅拌 |  | 20 |  | Fe-Si | 加入时间 | 14:10 |  |  |  | 铝矾土
一次取样 |  | 13:57 |  | 取样测温 |  | 15:20 | 铸锭出站前搅拌 |  |  | 软吹 |  | 8 |  |  | 加入量 | 70 |  |  |  | 铝粒 |  | 5
造精炼渣 |  | 14:00 |  | 软吹开始 |  | 15:23 | 温度控制，℃ | [6 empty] | C粉 |  | 20 |  |  |  | 碳
调整成分 |  | 14:10 |  | 软吹结束 |  | 15:47 |  |  | 温度 | 时间节点 |  | 温度 |  | C线（（米） | [5 empty] | 硅钙
测温取二次样 |  | 14:20 |  | 出站前搅拌 |  |  | LF进站 |  | 1503 | VD进站 |  | 1594 |  | FeMo |  | 25 |  |  |  | 铝氧粉 |  | 80
三次样 |  |  |  | 出站 |  | 15:50 | 造精炼渣后 |  |  | VD破空温度 |  | 1532 |  | V | [5 empty] | 总计
|  |  |  | 处理时间 |  | 60/24 | 软吹前温度 |  |  | 软吹过程温度 |  |  |  | 低Cr |  | 15 |  |  |  | 备 注
LF2进站（铸锭） |  |  |  | 抽真空 |  |  | LF出站 |  | 1603 | VD出站 |  | 1485 |  | 高Cr | [5 empty] | MIF-LF-VD-电极
铸锭停吹氩前搅拌 |  |  |  | 汽包压力（Mpa） | [9 empty] | W
LF出站 |  | 14:40 |  | 真空度（pa） |  | 45 | LF进站电表读数 |  |  | 2252.7 |  |  |  | CO
送电时间(分) |  | 45 |  | 达标时间(s) |  | 366 | LF出站电表读数 |  |  | 2253 |  |  |  | Nb
软吹时间(分) |  |  |  | 保压时间(s) |  | 1215 | 本炉LF电耗，Kw/h |  |  | 3000 |  |  |  | Mn |  | 17
总时间(分) |  | 55 |  | 总时间(s) |  | 1587 | 吨钢电耗，Kw/h |  |  | 123.1527 |  |  |  | Al块
成分(%) | Nb |  |  | Zn | As | Sb | Bi | Zr
控制范围 | ≤0.1 | ≤0.03 | ≤0.003 | ≤0.03 | ≤0.03 | ≤0.1 | ≤0.03 | ≤0.03
LF进站成分
LF二次成分
LF三次成分
VD2出站成分
VD出站成分
成品成分
出勤人数 |  |  | 负责人 | 陈昌春 |  | 精炼工 | 高志宽 | 靳玉成 | [10 empty] | 记录员 | 董杰伟

## 9
|  |  |  | 炼钢分厂 |  |  | 甲班 | [7 empty] | 19年1月5日8时 至5日20时
LF炉号 | VD炉号 | 钢包号 | 包龄 |  | 熔炼炉号 |  | 冶炼钢种 |  | LF执行工艺卡 |  | VD执行工艺卡 | [8 empty] | LF进站钢水量(t) |  |  | LF/VD出站钢水量(t)
F9 | V9 | 10 | 32 |  | VA9011009 |  | HYM2-1 |  | VF2-1810106 |  | VF2-1810106 | [8 empty] | 25.66 |  |  | 25.66
成分 | Ac | C | Si | Mn | P | S | Cr | Mo | V | W | Co | Nb | Cu | Ni | Pb | Sn | Al | TI | RE |  |  | O | N | H
成品范围 | 0.75/0.77 | 0.83/0.86 | 0.21/0.4 | 0.28/0.40 | ≤0.030 | ≤0.01 | 3.9/4.4 | 4.7/4.95 | 1.75/1.95 | 5.7/6.1 | ≤0.5 |  | ≤0.25 | ≤0.30 | ≤0.0020 | ≤0.015 | 0.01/0.025 |  |  |  |  | 18 |  | 1.5
成品目标值
LF控制范围 | 0.73/0.76 | 0.82/0.85 | 0.21/0.4 | 0.28/0.40 | ≤0.030 | ≤0.01 | 3.9/4.4 | 4.7/4.95 | 1.75/1.95 | 5.7/6.1 | ≤0.5 |  | ≤0.25 | ≤0.30 | ≤0.0020 | ≤0.015 | 0.03/0.05
LF一次成分 |  | 0.8 | 0.24 | 0.32 | 0.024 | 0.012 | 4.27 | 4.78 | 1.77 | 5.93 | 0.23 |  | 0.12 | 0.27 | 0.0013 | 0.007 | 0.036 |  |  |  |  | 17 | 219.7 | 3.5
LF二次成分 |  | 0.85 | 0.25 | 0.32 | 0.024 | 0.0037 | 4.25 | 4.8 | 1.805 | 5.9 | 0.23 |  | 0.12 | 0.27 | 0.0012 | 0.0073 | 0.017
LF三次成分
VD1次成分
VD1次成分 |  | 0.855 | 0.25 | 0.32 | 0.024 | 0.003 | 4.26 | 4.82 | 1.798 | 5.9 | 0.22 |  | 0.12 | 0.27 | 0.001 | 0.0071 | 0.024 |  |  |  |  | 16.1 | 117.5 | 0.7
成品成分 | 0.76 | 0.85 | 0.25 | 0.32 | 0.024 | 0.0032 | 4.23 | 4.83 | 1.805 | 5.89 | 0.23 |  | 0.12 | 0.27 | 0.0012 | 0.0071 | 0.024
[7 empty] | . | [6 empty] | 成分调整 | [5 empty] | 渣料统计(kg)
LF操作 |  | 时间 |  | VD操作 |  | 时间 | LF操作时段 |  | 吹氩量 | VD操作时段 |  | 吹氩量 |  | 名称 |  | 一次 | 二次 | 三次 | 合计 | 渣料名称 | 钢包内 | 脱硫渣 | 精炼渣 | 累计
中频出钢完毕 |  | 18;40 |  | VD进站 |  | 19:50 | 造脱硫渣 |  | 60 | 真空达标 |  |  |  | Al | 加入时间 |  | 19:50 |  |  | 石灰 | 200
LF进站 |  | 18:45 |  | 抽真空 |  | 19:54 | 成分调整 |  | 160 | 真空保压1 |  | 25-30 |  |  | 加入量 |  | 20M |  |  | 萤石
测温造脱硫渣 |  | 18:47 |  | 破真空 |  | 20:17 | 造精炼渣 |  | 40 | 电极出站前搅拌 |  |  |  | Fe-Si | 加入时间 |  |  |  |  | 铝矾土
一次取样 |  | 18:57 |  | 取样测温 |  | 20:20 | 铸锭出站前搅拌 |  |  | 软吹 |  |  |  |  | 加入量 |  |  |  |  | 铝粒 |  | 5
造精炼渣 |  | 19:00 |  | 软吹开始 |  |  | 温度控制，℃ | [6 empty] | C粉 |  | 10 |  |  |  | 碳
调整成分 |  | 19:10 |  | 软吹结束 |  |  |  |  | 温度 | 时间节点 |  | 温度 |  | C线（（米） | [5 empty] | 硅钙
测温取二次样 |  | 19:20 |  | 出站前搅拌 |  |  | LF进站 |  | 1522/1517 | VD进站 |  | 1609 |  | FeMo |  | 15 |  |  |  | 铝氧粉 |  | 80
三次样 |  |  |  | 出站 |  | 20:25 | 造精炼渣后 |  | 1551 | VD破空温度 |  |  |  | V |  | 15 |  |  |  | 总计
|  |  |  | 处理时间 |  | 35 | 软吹前温度 |  |  | 软吹过程温度 |  |  |  | 低Cr | [5 empty] | 备 注
LF2进站（铸锭） |  | 20:35 |  | 抽真空 |  |  | LF出站 |  | 1616/1489 | VD出站 |  | 1525 |  | 高Cr | [5 empty] | MIF-LF-VD-LF2-铸锭
铸锭停吹氩前搅拌 |  | 20:42 |  | 汽包压力（Mpa） | [9 empty] | W
LF出站 |  | 19:40/20:50 |  | 真空度（pa） |  | 60 | LF进站电表读数 |  |  | 2253 |  |  |  | CO
送电时间(分) |  | 44*1 |  | 达标时间(s) |  | 490 | LF出站电表读数 |  |  | 2253.29 |  |  |  | Nb
软吹时间(分) |  |  |  | 保压时间(s) |  | 885 | 本炉LF电耗，Kw/h |  |  | 2900 |  |  |  | Mn
总时间(分) |  | 60/15 |  | 总时间(s) |  | 1375 | 吨钢电耗，Kw/h |  |  | 113.0164 |  |  |  | Al块
成分(%) | Nb |  |  | Zn | As | Sb | Bi | Zr
控制范围 | ≤0.1 | ≤0.03 | ≤0.003 | ≤0.03 | ≤0.03 | ≤0.1 | ≤0.03 | ≤0.03
LF进站成分
LF二次成分
LF三次成分
VD2出站成分
VD出站成分
成品成分
出勤人数 |  |  | 负责人 | 陈昌春 |  | 精炼工 | 高志宽 |  | 靳玉成 | [9 empty] | 记录员 | 董杰伟
|  |  |  | 刘增运 |  |  | 陈吉卫 | 闫云周 | 张鹏涛 | [10 empty] | 史超

## 10
|  |  |  | 炼钢分厂 |  |  | 乙班 | [7 empty] | 19年1月5日20时 至6日8时
LF炉号 | VD炉号 | 钢包号 | 包龄 |  | 熔炼炉号 |  | 冶炼钢种 |  | LF执行工艺卡 |  | VD执行工艺卡 | [8 empty] | LF进站钢水量(t) |  |  | LF/VD出站钢水量(t)
F10 | V10 | 6 | 33 |  | VA9011010 |  | EHYTM2 |  | TF1810400 |  | TV1810400 | [8 empty] | 25.02 |  |  | 25.02
成分 | Ac | C | Si | Mn | P | S | Cr | Mo | V | W | Co | Nb | Cu | Ni | Pb | Sn | Al | TI | RE |  |  | O | N | H
成品范围 | 0.75/0.77 | 0.84/0.88 | 0.28/0.45 | 0.28/0.40 | ≤0.029 | ≤0.01 | 3.9/4.35 | 4.8/5.15 | 1.9/2.1 | 5.7/6.2 | ≤0.5 | 0.05/0.075 | ≤0.20 | ≤0.20 | ≤0.0020 | ≤0.015 | 0.08/0.12 |  |  |  |  | 18 |  | 1.5
成品目标值
LF控制范围 | 0.75/0.77 | 0.84/0.87 | 0.28/0.45 | 0.28/0.40 | ≤0.029 | ≤0.01 | 3.9/4.35 | 4.8/5.15 | 1.9/2.1 | 5.7/6.2 | ≤0.5 | 0.05/0.075 | ≤0.20 | ≤0.20 | ≤0.0020 | ≤0.015 | 0.12/0.16
LF一次成分 |  | 0.83 | 0.32 | 0.32 | 0.027 | 0.01 | 4.03. | 4.86 | 1.97 | 5.85 | 0.3 | 0.061 | 0.12 | 0.2 | 0.0015 | 0.0076 | 0.099 |  |  |  |  | 21.3 | 209.9 | 5.1
LF二次成分 |  | 0.85 | 0..3 | 0.32 | 0.027 | 0.003 | 4.01 | 4.87 | 1.96 | 5.82 | 0.3 | 0.062 | 0.112 | 0.2 | 0.001 | 0.0076 | 0.074
LF三次成分
VD1次成分
VD1次成分 |  | 0.843 | 0.402 | 0..32 | 0.027 | 0.003 | 4.01 | 4.88 | 1.97 | 5.83 | 0.29 | 0.06 | 0.12 | 0..2 | 0.001 | 0.0077 | 0.091 |  |  |  |  | 10.5 | 9.1 | 0.9
成品成分 | 0.762 | 0.86 | 0.41 | 0.32 | 0.026 | 0.003 | 4.03 | 4.84 | 1.97 | 5.83 | 0.3 | 0.06 | 0.12 | 0.2 | 0.0013 | 0.0077 | 0.082
[7 empty] | . | [6 empty] | 成分调整 | [5 empty] | 渣料统计(kg)
LF操作 |  | 时间 |  | VD操作 |  | 时间 | LF操作时段 |  | 吹氩量 | VD操作时段 |  | 吹氩量 |  | 名称 |  | 一次 | 二次 | 三次 | 合计 | 渣料名称 | 钢包内 | 脱硫渣 | 精炼渣 | 累计
中频出钢完毕 |  | 22:00 |  | VD进站 |  | 23:10 | 造脱硫渣 |  | 60 | 真空达标 |  |  |  | Al | 加入时间 |  |  |  |  | 石灰 | 200
LF进站 |  | 22:05 |  | 抽真空 |  | 23:12 | 成分调整 |  | 165 | 真空保压1 |  | 25-30 |  |  | 加入量 |  | 90M |  |  | 萤石
测温造脱硫渣 |  | 22:07 |  | 破真空 |  | 23:37 | 造精炼渣 |  | 22 | 电极出站前搅拌 |  | 20 |  | Fe-Si | 加入时间 |  |  |  |  | 铝矾土
一次取样 |  | 22:17 |  | 取样测温 |  | 23:40 | 铸锭出站前搅拌 |  |  | 软吹 |  | 7 |  |  | 加入量 |  |  |  |  | 铝粒 |  | 5
造精炼渣 |  | 22:20 |  | 软吹开始 |  | 23:40 | 温度控制，℃ | [6 empty] | C粉 |  | 10 | 8 |  |  | 碳
调整成分 |  | 22:35 |  | 软吹结束 |  | 23:55 |  |  | 温度 | 时间节点 |  | 温度 |  | C线（（米） | [5 empty] | 硅钙
测温取二次样 |  | 322:40 |  | 出站前搅拌 |  | 23:57 | LF进站 |  | 1530 | VD进站 |  | 1595 |  | FeMo |  | 13 |  |  |  | 铝氧粉 |  | 80
三次样 |  |  |  | 出站 |  | 24:00 | 造精炼渣后 |  | 1553 | VD破空温度 |  |  |  | V | [5 empty] | 总计
|  |  |  | 处理时间 |  | 50/15 | 软吹前温度 |  |  | 软吹过程温度 |  |  |  | 低Cr | [5 empty] | 备 注
LF2进站（铸锭） |  |  |  | 抽真空 |  |  | LF出站 |  | 1600 | VD出站 |  | 1489 |  | 高Cr | [5 empty] | MIF-LF-VD-电极
铸锭停吹氩前搅拌 |  |  |  | 汽包压力（Mpa） | [9 empty] | W
LF出站 |  | 23:00 |  | 真空度（pa） |  | 80 | LF进站电表读数 |  |  | 2253.29 |  |  |  | RE |  |  | 25
送电时间(分) |  | 36 |  | 达标时间(s) |  | 540 | LF出站电表读数 |  |  | 2253.55 |  |  |  | 铝块 |  | 20
软吹时间(分) |  |  |  | 保压时间(s) |  | 971 | 本炉LF电耗，Kw/h |  |  | 2600 |  |  |  | Mn
总时间(分) |  | 60 |  | 总时间(s) |  | 1555 | 吨钢电耗，Kw/h |  |  | 103.9169 |  |  |  | Al块
成分(%) | Nb |  |  | Zn | As | Sb | Bi | Zr
控制范围 | ≤0.1 | ≤0.03 | ≤0.003 | ≤0.03 | ≤0.03 | ≤0.1 | ≤0.03 | ≤0.03
LF进站成分
LF二次成分
LF三次成分
VD2出站成分
VD出站成分
成品成分
出勤人数 |  |  | 负责人 | 刘增运 |  | 精炼工 | 陈吉卫 | 闫云周 | 张鹏涛 | [9 empty] | 记录员 | 史超

## 11
|  |  |  | 炼钢分厂 |  |  | 乙班 | [7 empty] | 19年1月5日20时 至6日8时
LF炉号 | VD炉号 | 钢包号 | 包龄 |  | 熔炼炉号 |  | 冶炼钢种 |  | LF执行工艺卡 |  | VD执行工艺卡 | [8 empty] | LF进站钢水量(t) |  |  | LF/VD出站钢水量(t)
F11 | V11 | 10 | 33 |  | VA9017011 |  | EHYC1(PQ) |  | TF1670002-1 |  | TV1670002-1 | [8 empty] | 23.7 |  |  | 23.7
成分 | Ac | C | Si | Mn | P | S | Cr | Mo | V | W | Co | Nb | Cu | Ni | Pb | Sn | Al | TI | RE |  |  | O | N | H
成品范围 | 1.43/1.47 | 0.92/0.96 | 0.85/1 | 0.4/0.6 | ≤0.025 | ≤0.01 | 7.45/7.9 | 1.8/2.10 | 0.3/0.5 | ≤0.3 |  |  | ≤0.25 | ≤0.3 | ≤0.003 | ≤0.02 | 0.015/0.035 |  |  |  |  | 16 | 120 | 1.5
成品目标值
LF控制范围 | 1.42/1.46 | 0.9/0.95 | 0.77/0.95 | 0.4/0.6 | ≤0.025 | ≤0.01 | 7.45/7.9 | 1.8/2.10 | 0.3/0.5 | ≤0.3 |  |  | ≤0.25 | ≤0.3 | ≤0.003 | ≤0.02 | 0.045/0.065
LF一次成分 |  | 0.88 | 0.85 | 0.45 | 0.02 | 0.002 | 7.59 | 1.87 | 0.42 | 0.16 |  |  | 0.078 | 0.2 | 0.0007 | 0.0061 | 0.047 |  |  |  |  | 27.5 | 230 | 9.5
LF二次成分
LF三次成分
VD1次成分
VD1次成分 |  | 0.935 | 0.9 | 0.45 | 0.02 | 0.002 | 7.53 | 1.88 | 0.42 | 0.17 |  |  | 0.08 | 0.2 | 0.0007 | 0.0061 | 0.042 |  |  |  |  | 10.9 | 70.6 | 0.4
成品成分 | 1.44 | 0.956 | 0.89 | 0.45 | 0.02 | 0.002 | 7.55 | 1.88 | 0.42 | 0.17 |  |  | 0.08 | 0.2 | 0.0005 | 0.006 | 0.031
[7 empty] | . | [6 empty] | 成分调整 | [5 empty] | 渣料统计(kg)
LF操作 |  | 时间 |  | VD操作 |  | 时间 | LF操作时段 |  | 吹氩量 | VD操作时段 |  | 吹氩量 |  | 名称 |  | 一次 | 二次 | 三次 | 合计 | 渣料名称 | 钢包内 | 脱硫渣 | 精炼渣 | 累计
中频出钢完毕 |  | 3:20 |  | VD进站 |  | 4:25 | 造脱硫渣 |  | 60 | 真空达标 |  |  |  | Al | 加入时间 |  |  |  |  | 石灰 | 200
LF进站 |  | 3:25 |  | 抽真空 |  | 4:27 | 成分调整 |  | 165 | 真空保压1 |  | 25-30 |  |  | 加入量 |  |  |  |  | 萤石
测温造脱硫渣 |  | 3:26 |  | 破真空 |  | 4:58 | 造精炼渣 |  | 22 | 电极出站前搅拌 |  | 20 |  | Fe-Si | 加入时间 |  |  |  |  | 铝矾土
一次取样 |  | 3:36 |  | 取样测温 |  | 5:04 | 铸锭出站前搅拌 |  |  | 软吹 |  | 8 |  |  | 加入量 | 15 |  |  |  | 铝粒 |  | 5
造精炼渣 |  | 3:40 |  | 软吹开始 |  | 5:10 | 温度控制，℃ | [6 empty] | C粉 |  | 15 | 5 |  |  | 碳
调整成分 |  | 3:50 |  | 软吹结束 |  | 5:25 |  |  | 温度 | 时间节点 |  | 温度 |  | C线（（米） | [5 empty] | 硅钙
测温取二次样 |  |  |  | 出站前搅拌 |  | 5:27 | LF进站 |  | 1522 | VD进站 |  | 1599 |  | FeMo | [5 empty] | 铝氧粉 |  | 80
三次样 |  |  |  | 出站 |  | 5:30 | 造精炼渣后 |  | 1585 | VD破空温度 |  |  |  | V | [5 empty] | 总计
|  |  |  | 处理时间 |  | 15/55 | 软吹前温度 |  |  | 软吹过程温度 |  |  |  | 低Cr | [5 empty] | 备 注
LF2进站（铸锭） |  |  |  | 抽真空 |  |  | LF出站 |  | 1605 | VD出站 |  | 1485 |  | 高Cr | [5 empty] | MIF-LF-VD-电极
铸锭停吹氩前搅拌 |  |  |  | 汽包压力（Mpa） | [9 empty] | W
LF出站 |  | 4:15 |  | 真空度（pa） |  | 50 | LF进站电表读数 |  |  | 2253.55 |  |  |  | CO
送电时间(分) |  | 36 |  | 达标时间(s) |  | 545 | LF出站电表读数 |  |  | 2253.76 |  |  |  | Nb
软吹时间(分) |  |  |  | 保压时间(s) |  | 1286 | 本炉LF电耗，Kw/h |  |  | 2100 |  |  |  | Mn
总时间(分) |  | 55 |  | 总时间(s) |  | 1831 | 吨钢电耗，Kw/h |  |  | 88.60759 |  |  |  | Al块
成分(%) | Nb |  |  | Zn | As | Sb | Bi | Zr
控制范围 | ≤0.1 | ≤0.03 | ≤0.003 | ≤0.03 | ≤0.03 | ≤0.1 | ≤0.03 | ≤0.03
LF进站成分
LF二次成分
LF三次成分
VD2出站成分
VD出站成分
成品成分
出勤人数 |  |  | 负责人 | 刘增运 |  | 精炼工 | 陈吉卫 | 闫云周 | 张鹏涛 | [9 empty] | 记录员 | 史超

## 12
|  |  |  | 炼钢分厂 |  |  | 乙班 | [7 empty] | 19年1月5日20时 至6日8时
LF炉号 | VD炉号 | 钢包号 | 包龄 |  | 熔炼炉号 |  | 冶炼钢种 |  | LF执行工艺卡 |  | VD执行工艺卡 | [8 empty] | LF进站钢水量(t) |  |  | LF/VD出站钢水量(t)
F12 | V12 | 6 | 34 |  | VA9014012 |  | HYM35 |  | TF1840200 |  | TV1840200 | [8 empty] | 25.17 |  |  | 25.17
成分 | Ac | C | Si | Mn | P | S | Cr | Mo | V | W | Co | Nb | Cu | Ni | Pb | Sn | Al | TI | RE |  |  | O | N | H
成品范围 | 0.79/0.82 | 0.88/0.92 | 0.21/0.4 | 0.28/0.4 | ≤0.025 | ≤0.01 | 3.9/4.3 | 4.75/5.0 | 1.8/2 | 5.95/6.25 | 4.65/4.9 |  | ≤0.25 | ≤0.3 | ≤0.0025 | ≤0.010 | 0.01/0.025 |  |  |  |  | 16 | 90 | 1.5
成品目标值
LF控制范围 | 0.79/0.82 | 0.88/0.92 | 0.21/0.4 | 0.28/0.4 | ≤0.025 | ≤0.01 | 3.9/4.3 | 4.75/5.0 | 1.8/2 | 5.95/6.25 | 4.65/4.9 |  | ≤0.25 | ≤0.3 | ≤0.0025 | ≤0.010 | 0.03/0.045
LF一次成分 |  | 0.867 | 0.26 | 0.3 | 0.022 | 0.0039 | 4.03 | 4.84 | 1.876 | 6.06 | 4.7 |  | 0.092 | 0.21 | 0.0009 | 0.0087 | 0.013 |  |  |  |  | 15.5 | 276 | 2.3
LF二次成分
LF三次成分
VD1次成分
VD1次成分 |  | 0.88 | 0.27 | 0.3 | 0.021 | 0.003 | 4.02 | 4.85 | 1.87 | 6.03 | 4.76 |  | 0.09 | 0.2 | 0.0009 | 0.008 | 0.024 |  |  |  |  | 9.1 | 86 | 0.5
成品成分 | 0.79 | 0.889 | 0.26 | 0.3 | 0.021 | 0.003 | 4.01 | 4.82 | 1.87 | 6.03 | 4.76 |  | 0.09 | 0.2 | 0.0009 | 0.008 | 0.016
[7 empty] | . | [6 empty] | 成分调整 | [5 empty] | 渣料统计(kg)
LF操作 |  | 时间 |  | VD操作 |  | 时间 | LF操作时段 |  | 吹氩量 | VD操作时段 |  | 吹氩量 |  | 名称 |  | 一次 | 二次 | 三次 | 合计 | 渣料名称 | 钢包内 | 脱硫渣 | 精炼渣 | 累计
中频出钢完毕 |  | 6:40 |  | VD进站 |  | 7:55 | 造脱硫渣 |  | 60 | 真空达标 |  |  |  | Al | 加入时间 |  |  |  |  | 石灰 | 200
LF进站 |  | 6:45 |  | 抽真空 |  | 7:58 | 成分调整 |  | 165 | 真空保压1 |  | 20-25 |  |  | 加入量 | 25 |  |  |  | 萤石
测温造脱硫渣 |  | 6:47 |  | 破真空 |  | 8;28 | 造精炼渣 |  | 22 | 电极出站前搅拌 |  |  |  | Fe-Si | 加入时间 |  |  |  |  | 铝矾土
一次取样 |  | 6:56 |  | 取样测温 |  | 8:30 | 铸锭出站前搅拌 |  | 25 | 软吹 |  |  |  |  | 加入量 |  |  |  |  | 铝粒 |  | 5
造精炼渣 |  | 6:58 |  | 软吹开始 |  |  | 温度控制，℃ | [6 empty] | C粉 |  | 5 | 6 |  |  | 碳
调整成分 |  | 7:15 |  | 软吹结束 |  |  |  |  | 温度 | 时间节点 |  | 温度 |  | C线（（米） | [5 empty] | 硅钙
测温取二次样 |  |  |  | 出站前搅拌 |  |  | LF进站 |  | 1529/1516 | VD进站 |  | 1595 |  | FeMo | [5 empty] | 铝氧粉 |  | 80
三次样 |  |  |  | 出站 |  | 8:35 | 造精炼渣后 |  |  | VD破空温度 |  |  |  | V | [5 empty] | 总计
|  |  |  | 处理时间 |  | 40 | 软吹前温度 |  |  | 软吹过程温度 |  |  |  | 低Cr | [5 empty] | 备 注
LF2进站（铸锭） |  | 8:45 |  | 抽真空 |  |  | LF出站 |  | 1601/1490 | VD出站 |  | 1520 |  | 高Cr | [5 empty] | MIF-LF-VD-LF2-铸锭8:45-9:45等浇筑
铸锭停吹氩前搅拌 |  |  |  | 汽包压力（Mpa） | [9 empty] | W
LF出站 |  | 7:45/10:0 |  | 真空度（pa） |  | 70 | LF进站电表读数 |  |  | 2253.76 |  |  |  | CO |  | 14
送电时间(分) |  | 53 |  | 达标时间(s) |  | 510 | LF出站电表读数 |  |  | 2254.15 |  |  |  | Nb
软吹时间(分) |  |  |  | 保压时间(s) |  | 1203 | 本炉LF电耗，Kw/h |  |  | 3900 |  |  |  | Mn
总时间(分) |  | 60*75 |  | 总时间(s) |  | 1713 | 吨钢电耗，Kw/h |  |  | 154 |  |  |  | Al块
成分(%) | Nb |  |  | Zn | As | Sb | Bi | Zr
控制范围 | ≤0.1 | ≤0.03 | ≤0.003 | ≤0.03 | ≤0.03 | ≤0.1 | ≤0.03 | ≤0.03
LF进站成分
LF二次成分
LF三次成分
VD2出站成分
VD出站成分
成品成分
出勤人数 |  |  | 负责人 | 刘增运 |  | 精炼工 | 陈吉卫 | 闫云周 | 张鹏涛 | [9 empty] | 记录员 | 史超

## 13
|  |  |  | 炼钢分厂 |  |  | 丙班 | [7 empty] | 19年1月6日8时 至6日20时
LF炉号 | VD炉号 | 钢包号 | 包龄 |  | 熔炼炉号 |  | 冶炼钢种 |  | LF执行工艺卡 |  | VD执行工艺卡 | [8 empty] | LF进站钢水量(t) |  |  | LF/VD出站钢水量(t)
F13 | V13 | 10 | 34 |  | VA9011013 |  | EHYM2-2(PQ) |  | TF1810102 |  | TV1810102 | [8 empty] | 25.25 |  |  | 25.25
成分 | Ac | C | Si | Mn | P | S | Cr | Mo | V | W | Co | Nb | Cu | Ni | Pb | Sn | Al | TI | RE |  |  | O | N | H
成品范围 | 0.78/0.8 | 0.86/0.9 | 0.3/0.45 | 0.28/0.4 | ≤0.025 | ≤0.01 | 3.9/4.4 | 4.7/4.9 | 1.78/1.95 | 6/6.3 | ≤0.5 |  | ≤0.25 | ≤0.30 | ≤0.0020 | ≤0.015 | 0.015/0.035 |  |  |  |  | 17 | 130 | 1.5
成品目标值
LF控制范围 | 0.73/0.76 | 0.82/0.85 | 0.28/0.4 | 0.28/0.40 | ≤0.030 | ≤0.01 | 3.9/4.4 | 4.7/4.95 | 1.75/1.95 | 5.7/6.1 | ≤0.5 |  | ≤0.25 | ≤0.30 | ≤0.0020 | ≤0.015 | 0.045/0.065
LF一次成分 |  | 0.838 | 0.3 | 0.33 | 0.022 | 0.006 | 4.11 | 4.79 | 1.84 | 5.96 |  |  | 0.1 | 0.24 | 0.001 | 0.006 | 0.017 |  |  |  |  | 26.7 | 250.9 | 5.1
LF二次成分
LF三次成分
VD1次成分
VD1次成分 |  | 0.872 | 0.35 | 0.33 | 0.022 | 0.004 | 4.09 | 4.75 | 1.83 | 6.07 |  |  | 0.1 | 0.24 | 0.001 | 0.006 | 0.024 |  |  |  |  | 10.9 | 106.4 | 0.3
成品成分 | 0.786 | 0.878 | 0.35 | 0.33 | 0.022 | 0.004 | 4.08 | 4.75 | 1.83 | 6.1 |  |  | 0.1 | 0.24 | 0.001 | 0.006 | 0.022
[7 empty] | . | [6 empty] | 成分调整 | [5 empty] | 渣料统计(kg)
LF操作 |  | 时间 |  | VD操作 |  | 时间 | LF操作时段 |  | 吹氩量 | VD操作时段 |  | 吹氩量 |  | 名称 |  | 一次 | 二次 | 三次 | 合计 | 渣料名称 | 钢包内 | 脱硫渣 | 精炼渣 | 累计
中频出钢完毕 |  | 10:30 |  | VD进站 |  | 11:35 | 造脱硫渣 |  | 50 | 真空达标 |  |  |  | Al | 加入时间 | 11:15 |  |  |  | 石灰 | 200
LF进站 |  | 10:35 |  | 抽真空 |  | 11:37 | 成分调整 |  | 155 | 真空保压1 |  | 20-25 |  |  | 加入量 | 45 |  |  |  | 萤石
测温造脱硫渣 |  | 10:38 |  | 破真空 |  | 12:00 | 造精炼渣 |  | 20 | 电极出站前搅拌 |  | 20 |  | Fe-Si | 加入时间 | 11:10 |  |  |  | 铝矾土
一次取样 |  | 10:45 |  | 取样测温 |  | 12:05 | 铸锭出站前搅拌 |  |  | 软吹 |  | 9 |  |  | 加入量 | 15 |  |  |  | 铝粒 |  | 5
造精炼渣 |  | 10:47 |  | 软吹开始 |  | 12:05 | 温度控制，℃ | [6 empty] | C粉 |  | 9 |  |  |  | 碳
调整成分 |  | 11:10 |  | 软吹结束 |  | 12:20 |  |  | 温度 | 时间节点 |  | 温度 |  | C线（（米） | [5 empty] | 硅钙
测温取二次样 |  |  |  | 出站前搅拌 |  | 12:20 | LF进站 |  | 1518 | VD进站 |  | 1597 |  | FeMo | [5 empty] | 铝氧粉 |  | 80
三次样 |  |  |  | 出站 |  | 12:25 | 造精炼渣后 |  |  | VD破空温度 |  | 1532 |  | V | [5 empty] | 总计
|  |  |  | 处理时间 |  | 50*15 | 软吹前温度 |  |  | 软吹过程温度 |  |  |  | 低Cr | [5 empty] | 备 注
LF2进站（铸锭） |  |  |  | 抽真空 |  |  | LF出站 |  | 1600 | VD出站 |  | 1500 |  | 高Cr | [5 empty] | MIF-LF-VD-电极
铸锭停吹氩前搅拌 |  |  |  | 汽包压力（Mpa） | [9 empty] | W |  | 60
LF出站 |  | 11:30 |  | 真空度（pa） |  | 50 | LF进站电表读数 |  |  | 2254.15 |  |  |  | CO
送电时间(分) |  | 32 |  | 达标时间(s) |  | 402 | LF出站电表读数 |  |  | 2254.37 |  |  |  | Nb
软吹时间(分) |  |  |  | 保压时间(s) |  | 1001 | 本炉LF电耗，Kw/h |  |  | 2200 |  |  |  | Mn
总时间(分) |  | 55 |  | 总时间(s) |  | 1409 | 吨钢电耗，Kw/h |  |  | 87.12871 |  |  |  | Al块
成分(%) | Nb |  |  | Zn | As | Sb | Bi | Zr
控制范围 | ≤0.1 | ≤0.03 | ≤0.003 | ≤0.03 | ≤0.03 | ≤0.1 | ≤0.03 | ≤0.03
LF进站成分
LF二次成分
LF三次成分
VD2出站成分
VD出站成分
成品成分
出勤人数 |  |  | 负责人 | 王占涛 |  | 精炼工 | 王浩 | 焦凯旋 | 史雨帅 | [9 empty] | 记录员 | 何肖青

## 14
|  |  |  | 炼钢分厂 |  |  | 丙班 | [7 empty] | 19年1月6日8时 至6日20时
LF炉号 | VD炉号 | 钢包号 | 包龄 |  | 熔炼炉号 |  | 冶炼钢种 |  | LF执行工艺卡 |  | VD执行工艺卡 | [8 empty] | LF进站钢水量(t) |  |  | LF/VD出站钢水量(t)
F14 | V14 | 6 | 35 |  | VA9011014 |  | EHYM2-2 |  | TF1810102 |  | TV1810102 | [8 empty] | 25.18 |  |  | 25.18
成分 | Ac | C | Si | Mn | P | S | Cr | Mo | V | W | Co | Nb | Cu | Ni | Pb | Sn | Al | TI | RE |  |  | O | N | H
成品范围 | 0.78/0.8 | 0.86/0.9 | 0.3/0.45 | 0.28/0.4 | ≤0.025 | ≤0.01 | 3.9/4.4 | 4.7/4.9 | 1.78/1.95 | 6/6.3 | ≤0.5 |  | ≤0.25 | ≤0.30 | ≤0.0020 | ≤0.015 | 0.015/0.035 |  |  |  |  | 17 | 130 | 1.5
成品目标值
LF控制范围 | 0.73/0.76 | 0.82/0.85 | 0.28/0.4 | 0.28/0.40 | ≤0.030 | ≤0.01 | 3.9/4.4 | 4.7/4.95 | 1.75/1.95 | 5.7/6.1 | ≤0.5 |  | ≤0.25 | ≤0.30 | ≤0.0020 | ≤0.015 | 0.045/0.065
LF一次成分 |  | 0.829 | 0.35 | 0.34 | 0.024 | 0.007 | 4.06 | 4.79 | 1.84 | 6.04 |  |  | 0.11 | 0.26 | 0.001 | 0.007 | 0.014 |  |  |  |  | 20.9 | 215.8 | 4
LF二次成分
LF三次成分
VD1次成分
VD1次成分 |  | 0.866 | 0.37 | 0.34 | 0.025 | 0.005 | 4.05 | 4.77 | 1.84 | 6.11 |  |  | 0.11 | 0.25 | 0.001 | 0.007 | 0.024 |  |  |  |  | 9.4 | 120.1 | 0.4
成品成分 | 0.78 | 0.874 | 0.37 | 0.33 | 0.025 | 0.005 | 4.03 | 4.79 | 1.85 | 6.17 |  |  | 0.11 | 0.26 | 0.001 | 0.007 | 0.024
[7 empty] | . | [6 empty] | 成分调整 | [5 empty] | 渣料统计(kg)
LF操作 |  | 时间 |  | VD操作 |  | 时间 | LF操作时段 |  | 吹氩量 | VD操作时段 |  | 吹氩量 |  | 名称 |  | 一次 | 二次 | 三次 | 合计 | 渣料名称 | 钢包内 | 脱硫渣 | 精炼渣 | 累计
中频出钢完毕 |  | 14:10 |  | VD进站 |  | 15:15 | 造脱硫渣 |  | 20 | 真空达标 |  |  |  | Al | 加入时间 | 14:40 |  |  |  | 石灰 | 200
LF进站 |  | 14:15 |  | 抽真空 |  | 15:18 | 成分调整 |  | 180 | 真空保压1 |  | 20-25 |  |  | 加入量 | 30米 |  |  |  | 萤石
测温造脱硫渣 |  | 14:18 |  | 破真空 |  | 15:39 | 造精炼渣 |  | 16 | 电极出站前搅拌 |  | 20 |  | Fe-Si | 加入时间 |  |  |  |  | 铝矾土
一次取样 |  | 14:25 |  | 取样测温 |  | 15:40 | 铸锭出站前搅拌 |  |  | 软吹 |  | 8 |  |  | 加入量 |  |  |  |  | 铝粒 |  | 5
造精炼渣 |  | 14:28 |  | 软吹开始 |  | 15:40 | 温度控制，℃ | [6 empty] | C粉 |  | 10 |  |  |  | 碳
调整成分 |  | 14:40 |  | 软吹结束 |  | 16:00 |  |  | 温度 | 时间节点 |  | 温度 |  | C线（（米） | [5 empty] | 硅钙
测温取二次样 |  |  |  | 出站前搅拌 |  | 16:00 | LF进站 |  | 1521 | VD进站 |  | 1591 |  | FeMo | [5 empty] | 铝氧粉 |  | 80
三次样 |  |  |  | 出站 |  | 16:05 | 造精炼渣后 |  |  | VD破空温度 |  | 1529 |  | V | [5 empty] | 总计
|  |  |  | 处理时间 |  | 50*20 | 软吹前温度 |  |  | 软吹过程温度 |  |  |  | 低Cr | [5 empty] | 备 注
LF2进站（铸锭） |  |  |  | 抽真空 |  |  | LF出站 |  | 1600 | VD出站 |  | 1500 |  | 高Cr | [5 empty] | MIF-LF-VD-电极 14:40-15:0等浇筑
铸锭停吹氩前搅拌 |  |  |  | 汽包压力（Mpa） | [9 empty] | W |  | 40
LF出站 |  | 15:05 |  | 真空度（pa） |  | 50 | LF进站电表读数 |  |  | 2254.37 |  |  |  | CO
送电时间(分) |  | 35 |  | 达标时间(s) |  | 371 | LF出站电表读数 |  |  | 2254.5 |  |  |  | Nb
软吹时间(分) |  |  |  | 保压时间(s) |  | 895 | 本炉LF电耗，Kw/h |  |  | 2300 |  |  |  | Mn
总时间(分) |  | 50 |  | 总时间(s) |  | 1266 | 吨钢电耗，Kw/h |  |  | 91.34234 |  |  |  | Al块
成分(%) | Nb |  |  | Zn | As | Sb | Bi | Zr
控制范围 | ≤0.1 | ≤0.03 | ≤0.003 | ≤0.03 | ≤0.03 | ≤0.1 | ≤0.03 | ≤0.03
LF进站成分
LF二次成分
LF三次成分
VD2出站成分
VD出站成分
成品成分
出勤人数 |  |  | 负责人 | 王占涛 |  | 精炼工 | 王浩 | 焦凯旋 | 史雨帅 | [9 empty] | 记录员 | 何肖青

## 15
|  |  |  | 炼钢分厂 |  |  | 丙/甲班 | [7 empty] | 19年1月6日8时 至6日20时
LF炉号 | VD炉号 | 钢包号 | 包龄 |  | 熔炼炉号 |  | 冶炼钢种 |  | LF执行工艺卡 |  | VD执行工艺卡 | [8 empty] | LF进站钢水量(t) |  |  | LF/VD出站钢水量(t)
F15 | V15 | 10 | 35 |  | VA9011015 |  | HYM2-2 |  | TF1810102 |  | TV1810102 | [8 empty] | 25.25 |  |  | 25.25
成分 | Ac | C | Si | Mn | P | S | Cr | Mo | V | W | Co | Nb | Cu | Ni | Pb | Sn | Al | TI | RE |  |  | O | N | H
成品范围 | 0.78/0.8 | 0.86/0.9 | 0.3/0.45 | 0.28/0.4 | ≤0.025 | ≤0.01 | 3.9/4.4 | 4.7/4.9 | 1.78/1.95 | 6/6.3 | ≤0.5 |  | ≤0.25 | ≤0.30 | ≤0.0020 | ≤0.015 | 0.015/0.035 |  |  |  |  | 17 | 130 | 1.5
成品目标值
LF控制范围 |  | 0.85/0.89 | 0.28/0.4 | 0.28/0.40 | ≤0.030 | ≤0.01 | 3.9/4.4 | 4.7/4.9 | 1.78/1.95 | 6.00/6.3 | ≤0.5 |  | ≤0.25 | ≤0.30 | ≤0.0020 | ≤0.015 | 0.045/0.065
LF一次成分 |  | 0.846 | 0.307 | 0.339 | 0.0254 | 0.012 | 4.06 | 4.79 | 1.892 | 6.01 |  |  | 0.12 | 0.256 | 0.0012 | 0.007 | 0.009 |  |  |  |  | 21.4 | 184 | 5.8
LF二次成分 |  | 0.87 | 0.31 | 0.34 | 0.026 | 0.009 | 4.05 | 4.76 | 1.87 | 6.11 |  |  | 0.12 | 0.26 | 0.0013 | 0.007 | 0.009
LF三次成分
VD1次成分
VD1次成分 |  | 0.88 | 0.32 | 0.34 | 0.026 | 0.009 | 4.04 | 4.82 | 1.88 | 6.16 |  |  | 0.12 | 0.26 | 0.001 | 0.007 | 0.019 |  |  |  |  | 15.6 |  | 0.7
成品成分 | 0.79 | 0.88 | 0.32 | 0.34 | 0.026 | 0.007 | 4.03 | 4.8 | 1.87 | 6.16 |  |  | 0.12 | 0.26 | 0.001 | 0.007 | 0.019
[7 empty] | . | [6 empty] | 成分调整 | [5 empty] | 渣料统计(kg)
LF操作 |  | 时间 |  | VD操作 |  | 时间 | LF操作时段 |  | 吹氩量 | VD操作时段 |  | 吹氩量 |  | 名称 |  | 一次 | 二次 | 三次 | 合计 | 渣料名称 | 钢包内 | 脱硫渣 | 精炼渣 | 累计
中频出钢完毕 |  | 18:00 |  | VD进站 |  | 20:15 | 造脱硫渣 |  | 60 | 真空达标 |  |  |  | Al | 加入时间 |  | 19:50 |  |  | 石灰 | 200
LF进站 |  | 18:05 |  | 抽真空 |  | 20:20 | 成分调整 |  | 140 | 真空保压1 |  | 20-25 |  |  | 加入量 |  | 55米 |  |  | 萤石
测温造脱硫渣 |  | 18:08 |  | 破真空 |  | 20:42 | 造精炼渣 |  | 40 | 电极出站前搅拌 |  | 20 |  | Fe-Si | 加入时间 |  |  |  |  | 铝矾土
一次取样 |  | 18:15 |  | 取样测温 |  | 20:45 | 铸锭出站前搅拌 |  |  | 软吹 |  |  |  |  | 加入量 |  |  |  |  | 铝粒 |  | 5
造精炼渣 |  | 18;18 |  | 软吹开始 |  |  | 温度控制，℃ | [6 empty] | C粉 |  | 6 | 3 |  |  | 碳
调整成分 |  | 18:40 |  | 软吹结束 |  |  |  |  | 温度 | 时间节点 |  | 温度 |  | C线（（米） | [5 empty] | 硅钙
测温取二次样 |  | 19:40 |  | 出站前搅拌 |  |  | LF进站 |  | 1513/1518 | VD进站 |  | 1593 |  | FeMo |  |  | 23 |  |  | 铝氧粉 |  | 80
三次样 |  |  |  | 出站 |  | 20:50 | 造精炼渣后 |  |  | VD破空温度 |  |  |  | V | [5 empty] | 总计
|  |  |  | 处理时间 |  | 1900-02-08 | 软吹前温度 |  |  | 软吹过程温度 |  |  |  | 低Cr | [5 empty] | 备 注
LF2进站（铸锭） |  | 20:55 |  | 抽真空 |  |  | LF出站 |  | 1602/1489 | VD出站 |  | 1526 |  | 高Cr | [5 empty] | MIF-LF-VD-电极 18:40-19:40等浇筑
铸锭停吹氩前搅拌 |  |  |  | 汽包压力（Mpa） | [9 empty] | W |  | 45 | 10
LF出站 |  | 20:10/21/15 |  | 真空度（pa） |  | 140 | LF进站电表读数 |  |  | 2254.5 |  |  |  | CO
送电时间(分) |  | 49 |  | 达标时间(s) |  | 358 | LF出站电表读数 |  |  | 2254.84 |  |  |  | Nb
软吹时间(分) |  |  |  | 保压时间(s) |  | 973 | 本炉LF电耗，Kw/h |  |  | 3400 |  |  |  | Mn
总时间(分) |  | 125/20 |  | 总时间(s) |  | 1337 | 吨钢电耗，Kw/h |  |  | 138.1552 |  |  |  | Al块
成分(%) | Nb |  |  | Zn | As | Sb | Bi | Zr
控制范围 | ≤0.1 | ≤0.03 | ≤0.003 | ≤0.03 | ≤0.03 | ≤0.1 | ≤0.03 | ≤0.03
LF进站成分
LF二次成分
LF三次成分
VD2出站成分
VD出站成分
成品成分
出勤人数 |  |  | 负责人 | 王占涛 |  | 精炼工 | 王浩 | 焦凯旋 | 史雨帅 | [9 empty] | 记录员 | 何肖青
|  |  |  | 陈昌春 |  |  | 高志宽 | 靳玉成 | [11 empty] | 董杰伟

## 16
|  |  |  | 炼钢分厂 |  |  | 甲班 | [7 empty] | 19年1月6日20时 至7日8时
LF炉号 | VD炉号 | 钢包号 | 包龄 |  | 熔炼炉号 |  | 冶炼钢种 |  | LF执行工艺卡 |  | VD执行工艺卡 | [8 empty] | LF进站钢水量(t) |  |  | LF/VD出站钢水量(t)
F16 | V16 | 6 | 36 |  | VA9011016 |  | EHYM2-1(LP) |  | VF2-1810106 |  | VF2-1810106 | [8 empty] | 25.18 |  |  | 25.18
成分 | Ac | C | Si | Mn | P | S | Cr | Mo | V | W | Co | Nb | Cu | Ni | Pb | Sn | Al | TI | RE |  |  | O | N | H
成品范围 | 0.745/0.765 | 0.82/0.86 | 0.28/0.45 | 0.28/0.40 | ≤0.028 | ≤0.01 | 3.9/4.4 | 4.7/4.95 | 1.8/1.95 | 5.7/6.1 | ≤0.5 |  | ≤0.2 | ≤0.20 | ≤0.0020 | ≤0.015 | 0.015/0.035 |  |  |  |  | 16 |  | 1.5
成品目标值
LF控制范围 | 0.73/0.76 | 0.82/0.85 | 0.21/0.4 | 0.28/0.40 | ≤0.030 | ≤0.01 | 3.9/4.4 | 4.7/4.95 | 1.75/1.95 | 5.7/6.1 | ≤0.5 |  | ≤0.25 | ≤0.30 | ≤0.0020 | ≤0.015 | 0.045/0.065
LF一次成分 |  | 0.77 | 0.22 | 0.32 | 0.025 | 0.013 | 4.07 | 4.82 | 1.795 | 5.85 | 0.25 |  | 0.12 | 0.18 | 0.0015 | 0.008 | 0.015 |  |  |  |  | 13.9 |  | 2.7
LF二次成分 |  | 0.84 | 0.31 | 0.32 | 0.025 | 0.005 | 4.05 | 4.85 | 1.89 | 5.81 | 0.25 |  | 0.12 | 0.18 | 0.0013 | 0.008 | 0.012
LF三次成分
VD1次成分
VD1次成分 |  | 0.84 | 0.36 | 0.32 | 0.025 | 0.005 | 4.04 | 4.83 | 1.89 | 5.82 | 0.25 |  | 0.12 | 0.18 | 0.001 | 0.008 | 0.024 |  |  |  |  | 9.7 |  | 0.7
成品成分 | 0.75 | 0.84 | 0.36 | 0.32 | 0.025 | 0.005 | 4.03 | 4.84 | 1.89 | 5.83 | 0.25 |  | 0.13 | 0.18 | 0.001 | 0.008 | 0.023
[7 empty] | . | [6 empty] | 成分调整 | [5 empty] | 渣料统计(kg)
LF操作 |  | 时间 |  | VD操作 |  | 时间 | LF操作时段 |  | 吹氩量 | VD操作时段 |  | 吹氩量 |  | 名称 |  | 一次 | 二次 | 三次 | 合计 | 渣料名称 | 钢包内 | 脱硫渣 | 精炼渣 | 累计
中频出钢完毕 |  | 21:40 |  | VD进站 |  | 23:40 | 造脱硫渣 |  | 60 | 真空达标 |  |  |  | Al | 加入时间 |  | 23:25 |  |  | 石灰 | 200
LF进站 |  | 21:45 |  | 抽真空 |  | 23:45 | 成分调整 |  | 155 | 真空保压1 |  | 20-25 |  |  | 加入量 |  | 50米 |  |  | 萤石
测温造脱硫渣 |  | 21:47 |  | 破真空 |  | 0:05 | 造精炼渣 |  | 50 | 电极出站前搅拌 |  | 20 |  | Fe-Si | 加入时间 | 22:20 | 23:25 |  |  | 铝矾土
一次取样 |  | 21:57 |  | 取样测温 |  | 0:07 | 铸锭出站前搅拌 |  |  | 软吹 |  | 8 |  |  | 加入量 | 30 | 15 |  |  | 铝粒 |  | 5
造精炼渣 |  | 22:00 |  | 软吹开始 |  | 0:10 | 温度控制，℃ | [6 empty] | C粉 |  | 15 |  |  |  | 碳
调整成分 |  | 22:10 |  | 软吹结束 |  | 0:22 |  |  | 温度 | 时间节点 |  | 温度 |  | C线（（米） | [5 empty] | 硅钙
测温取二次样 |  | 13:20 |  | 出站前搅拌 |  |  | LF进站 |  | 1521 | VD进站 |  | 1592 |  | FeMo | [5 empty] | 铝氧粉 |  | 80
三次样 |  |  |  | 出站 |  | 0:25 | 造精炼渣后 |  |  | VD破空温度 |  | 1535 |  | V |  | 25 |  |  |  | 总计
|  |  |  | 处理时间 |  | 45*12 | 软吹前温度 |  |  | 软吹过程温度 |  |  |  | 低Cr | [5 empty] | 备 注
LF2进站（铸锭） |  |  |  | 抽真空 |  |  | LF出站 |  | 1600 | VD出站 |  | 1488 |  | 高Cr | [5 empty] | MIF-LF-VD-电极。22:20-23:20等浇筑
铸锭停吹氩前搅拌 |  |  |  | 汽包压力（Mpa） | [9 empty] | W
LF出站 |  | 23:35 |  | 真空度（pa） |  | 40 | LF进站电表读数 |  |  | 2254.84 |  |  |  | CO
送电时间(分) |  | 46 |  | 达标时间(s) |  | 351 | LF出站电表读数 |  |  | 2255.13 |  |  |  | Nb
软吹时间(分) |  |  |  | 保压时间(s) |  | 700 | 本炉LF电耗，Kw/h |  |  | 2900 |  |  |  | Mn
总时间(分) |  | 110 |  | 总时间(s) |  | 1057 | 吨钢电耗，Kw/h |  |  | 115.1708 |  |  |  | Al块
成分(%) | Nb |  |  | Zn | As | Sb | Bi | Zr
控制范围 | ≤0.1 | ≤0.03 | ≤0.003 | ≤0.03 | ≤0.03 | ≤0.1 | ≤0.03 | ≤0.03
LF进站成分
LF二次成分
LF三次成分
VD2出站成分
VD出站成分
成品成分
出勤人数 |  |  | 负责人 | 陈昌春 |  | 精炼工 | 高志宽 | 靳玉成 | [10 empty] | 记录员 | 董杰伟

## 17
|  |  |  | 炼钢分厂 |  |  | 乙班 | [7 empty] | 19年1月16日8时 至16日20时
LF炉号 | VD炉号 | 钢包号 | 包龄 |  | 熔炼炉号 |  | 冶炼钢种 |  | LF执行工艺卡 |  | VD执行工艺卡 | [8 empty] | LF进站钢水量(t) |  |  | LF/VD出站钢水量(t)
F17 | V17 | 10 | 36 |  | VA9011017 |  | HYM2-1 |  | VF2-1810106 |  | VF2-1810106 | [8 empty] | 25.7 |  |  | 25.7
成分 | Ac | C | Si | Mn | P | S | Cr | Mo | V | W | Co | Nb | Cu | Ni | Pb | Sn | Al | TI | RE |  |  | O | N | H
成品范围 | 0.75/0.77 | 0.83/0.86 | 0.21/0.4 | 0.28/0.40 | ≤0.030 | ≤0.01 | 3.9/4.4 | 4.7/4.95 | 1.75/1.95 | 5.7/6.1 | ≤0.5 |  | ≤0.25 | ≤0.30 | ≤0.0020 | ≤0.015 | 0.01/0.025 |  |  |  |  | 18 |  | 1.5
成品目标值
LF控制范围 | 0.73/0.76 | 0.82/0.85 | 0.21/0.4 | 0.28/0.40 | ≤0.030 | ≤0.01 | 3.9/4.4 | 4.7/4.95 | 1.75/1.95 | 5.7/6.1 | ≤0.5 |  | ≤0.25 | ≤0.30 | ≤0.0020 | ≤0.015 | 0.03/0.05
LF一次成分 |  | 0.81 | 0.23 | 0.35 | 0.027 | 0.0094 | 3.98 | 4.81 | 1.784 | 5.68 | 0.31 |  | 0.12 | 0.2 | 0.0011 | 0.0079 | 0.022 |  |  |  |  | 16.7 | 186.5 | 4.2
LF二次成分 |  | 0.825 | 0.26 | 0.34 | 0.026 | 0.008 | 4.02 | 4.81 | 1.81 | 5.79 | 0.3 |  | 0.12 | 0.21 | 0.001 | 0.008 | 0.015
LF三次成分
VD1次成分
VD1次成分 |  | 0.843 | 0.27 | 0.34 | 0.026 | 0.0075 | 3.97 | 4.8 | 1.807 | 5.8 | 0.31 |  | 0.12 | 0.21 | 0.001 | 0.0077 | 0.014 |  |  |  |  | 10.7 | 114.8 | 0.6
成品成分 | 0.769 | 0.845 | 0.28 | 0.34 | 0.028 | 0.0078 | 3.95 | 4.82 | 1.807 | 5.85 | 0.31 |  | 0.12 | 0.2 | 0.0011 | 0.0079 | 0.014
[7 empty] | . | [6 empty] | 成分调整 | [5 empty] | 渣料统计(kg)
LF操作 |  | 时间 |  | VD操作 |  | 时间 | LF操作时段 |  | 吹氩量 | VD操作时段 |  | 吹氩量 |  | 名称 |  | 一次 | 二次 | 三次 | 合计 | 渣料名称 | 钢包内 | 脱硫渣 | 精炼渣 | 累计
中频出钢完毕 |  | 11:50 |  | VD进站 |  | 13:10 | 造脱硫渣 |  | 25 | 真空达标 |  |  |  | Al | 加入时间 |  | 12:45 |  |  | 石灰 | 200
LF进站 |  | 11:55 |  | 抽真空 |  | 13:12 | 成分调整 |  | 160 | 真空保压1 |  | 25-30 |  |  | 加入量 |  | 22M |  |  | 萤石
测温造脱硫渣 |  | 11:57 |  | 破真空 |  | 13:35 | 造精炼渣 |  | 21 | 电极出站前搅拌 |  |  |  | Fe-Si | 加入时间 | 12:30 |  |  |  | 铝矾土
一次取样 |  | 12:07 |  | 取样测温 |  | 13:37 | 铸锭出站前搅拌 |  |  | 软吹 |  |  |  |  | 加入量 | 10 |  |  |  | 铝粒 |  | 5
造精炼渣 |  | 12:10 |  | 软吹开始 |  |  | 温度控制，℃ | [6 empty] | C粉 |  | 6 | 3 |  |  | 碳
调整成分 |  | 12:30 |  | 软吹结束 |  |  |  |  | 温度 | 时间节点 |  | 温度 |  | C线（（米） | [5 empty] | 硅钙
测温取二次样 |  | 12:40 |  | 出站前搅拌 |  |  | LF进站 |  | 1510/1519 | VD进站 |  | 1604 |  | FeMo | [5 empty] | 铝氧粉 |  | 80
三次样 |  |  |  | 出站 |  | 13:40 | 造精炼渣后 |  | 1542 | VD破空温度 |  |  |  | V |  | 10 |  |  |  | 总计
|  |  |  | 处理时间 |  | 30 | 软吹前温度 |  |  | 软吹过程温度 |  |  |  | 低Cr | [5 empty] | 备 注
LF2进站（铸锭） |  | 13:50 |  | 抽真空 |  |  | LF出站 |  | 1610/1500 | VD出站 |  | 1530 |  | 高Cr | [5 empty] | MIF-LF-VD-LF2-铸锭，冷模，出钢温度提高10度。
铸锭停吹氩前搅拌 |  | 14:02 |  | 汽包压力（Mpa） | [9 empty] | W屑 |  | 40
LF出站 |  | 13:00/14：10 |  | 真空度（pa） |  | 50 | LF进站电表读数 |  |  | 2255.13 |  |  |  | CO
送电时间(分) |  | 50*1 |  | 达标时间(s) |  | 884 | LF出站电表读数 |  |  | 2255.48 |  |  |  | Nb
软吹时间(分) |  |  |  | 保压时间(s) |  | 481 | 本炉LF电耗，Kw/h |  |  | 3500 |  |  |  | Mn
总时间(分) |  | 65/20 |  | 总时间(s) |  | 1365 | 吨钢电耗，Kw/h |  |  | 136.1868 |  |  |  | Al块
成分(%) | Nb |  |  | Zn | As | Sb | Bi | Zr
控制范围 | ≤0.1 | ≤0.03 | ≤0.003 | ≤0.03 | ≤0.03 | ≤0.1 | ≤0.03 | ≤0.03
LF进站成分
LF二次成分
LF三次成分
VD2出站成分
VD出站成分
成品成分
出勤人数 |  |  | 负责人 | 刘增运 |  | 精炼工 | 陈吉卫 | 闫云周 | 张鹏涛 | [9 empty] | 记录员 | 史超

## 18
|  |  |  | 炼钢分厂 |  |  | 乙班 | [7 empty] | 19年1月16日8时 至16日20时
LF炉号 | VD炉号 | 钢包号 | 包龄 |  | 熔炼炉号 |  | 冶炼钢种 |  | LF执行工艺卡 |  | VD执行工艺卡 | [8 empty] | LF进站钢水量(t) |  |  | LF/VD出站钢水量(t)
F18 | V18 | 6 | 37 |  | VA9011018 |  | FM2 |  | VF2-1810121 |  | VF2-1810121 | [8 empty] | 25.5 |  |  | 25.5
成分 | Ac | C | Si | Mn | P | S | Cr | Mo | V | W | Co | Nb | Cu | Ni | Pb | Sn | Al | TI | RE |  |  | O | N | H
成品范围 | 0.77/0.8 | 0.81/0.85 | 0.21/0.4 | 0.28/0.40 | ≤0.033 | ≤0.01 | 3.9/4.3 | 4.55/4.85 | 1.75/1.95 | 5.55/5.95 | ≤0.5 |  | ≤0.25 | ≤0.30 | ≤0.0030 | ≤0.020 | 0.01/0.025 |  |  |  |  | 18 |  | 1.5
成品目标值
LF控制范围 | 0.77/0.8 | 0.81/0.85 | 0.21/0.4 | 0.28/0.40 | ≤0.033 | ≤0.01 | 3.9/4.3 | 4.55/4.85 | 1.75/1.95 | 5.55/5.95 | ≤0.5 |  | ≤0.25 | ≤0.30 | ≤0.0030 | ≤0.020 | 0.04/0.055
LF一次成分 |  | 0.804 | 0.24 | 0.31 | 0.033 | 0.0086 | 3.9 | 4.57 | 1.802 | 5.65 | 0.28 |  | 0.14 | 0.24 | 0.0015 | 0.0073 | 0.039 |  |  |  |  | 19 | 201.7 | 4.5
LF二次成分 |  | 0.813 | 0.25 | 0.31 | 0.0327 | 0.0068 | 4 | 4.63 | 1.805 | 5.68 | 0.28 |  | 0.14 | 0.24 | 0.0011 | 0.0071 | 0.032
LF三次成分
VD1次成分
VD1次成分 |  | 0.815 | 0.26 | 0.31 | 0.0327 | 0.0047 | 3.98 | 4.66 | 1.827 | 5.64 | 0.28 |  | 0.14 | 0.24 | 0.0011 | 0.0073 | 0.0167 |  |  |  |  | 12.3 | 124.7 | 0.8
成品成分 | 0.775 | 0.84 | 0.26 | 0.31 | 0.0329 | 0.0045 | 3.96 | 4.63 | 1.812 | 5.64 | 0.28 |  | 0.14 | 0.24 | 0.0012 | 0.0072 | 0.015
[7 empty] | . | [6 empty] | 成分调整 | [5 empty] | 渣料统计(kg)
LF操作 |  | 时间 |  | VD操作 |  | 时间 | LF操作时段 |  | 吹氩量 | VD操作时段 |  | 吹氩量 |  | 名称 |  | 一次 | 二次 | 三次 | 合计 | 渣料名称 | 钢包内 | 脱硫渣 | 精炼渣 | 累计
中频出钢完毕 |  | 15:20 |  | VD进站 |  | 16:35 | 造脱硫渣 |  | 25 | 真空达标 |  |  |  | Al | 加入时间 |  |  |  |  | 石灰 | 200
LF进站 |  | 15:25 |  | 抽真空 |  | 16:37 | 成分调整 |  | 160 | 真空保压1 |  | 25-30 |  |  | 加入量 |  |  |  |  | 萤石
测温造脱硫渣 |  | 15:27 |  | 破真空 |  | 16:58 | 造精炼渣 |  | 21 | 电极出站前搅拌 |  |  |  | Fe-Si | 加入时间 |  |  |  |  | 铝矾土
一次取样 |  | 15:37 |  | 取样测温 |  | 17:00 | 铸锭出站前搅拌 |  |  | 软吹 |  |  |  |  | 加入量 |  |  |  |  | 铝粒 |  | 5
造精炼渣 |  | 15:40 |  | 软吹开始 |  |  | 温度控制，℃ | [6 empty] | C粉 |  |  | 3 | 6 |  | 碳
调整成分 |  | 16:00 |  | 软吹结束 |  |  |  |  | 温度 | 时间节点 |  | 温度 |  | C线（（米） | [5 empty] | 硅钙
测温取二次样 |  | 16:10 |  | 出站前搅拌 |  |  | LF进站 |  | 1527/1520 | VD进站 |  | 1610 |  | FeMo |  | 40 |  |  |  | 铝氧粉 |  | 80
三次样 |  |  |  | 出站 |  | 17:05 | 造精炼渣后 |  | 1550 | VD破空温度 |  |  |  | V |  | 8 |  |  |  | 总计
|  |  |  | 处理时间 |  | 30 | 软吹前温度 |  |  | 软吹过程温度 |  |  |  | 低Cr | [5 empty] | 备 注
LF2进站（铸锭） |  | 17:15 |  | 抽真空 |  |  | LF出站 |  | 1617/1504 | VD出站 |  | 1527 |  | 高Cr |  | 50 |  |  |  | MIF-LF-VD-LF2-铸锭，冷模，出钢温度提高10度。
铸锭停吹氩前搅拌 |  | 17:22 |  | 汽包压力（Mpa） | [9 empty] | W |  | 10
LF出站 |  | 16:25/17:30 |  | 真空度（pa） |  | 50 | LF进站电表读数 |  |  | 2255.48 |  |  |  | CO
送电时间(分) |  | 40*1 |  | 达标时间(s) |  | 442 | LF出站电表读数 |  |  | 2255.74 |  |  |  | Nb
软吹时间(分) |  |  |  | 保压时间(s) |  | 809 | 本炉LF电耗，Kw/h |  |  | 2600 |  |  |  | Mn
总时间(分) |  | 65/15 |  | 总时间(s) |  | 1251 | 吨钢电耗，Kw/h |  |  | 101.9608 |  |  |  | Al块
成分(%) | Nb |  |  | Zn | As | Sb | Bi | Zr
控制范围 | ≤0.1 | ≤0.03 | ≤0.003 | ≤0.03 | ≤0.03 | ≤0.1 | ≤0.03 | ≤0.03
LF进站成分
LF二次成分
LF三次成分
VD2出站成分
VD出站成分
成品成分
出勤人数 |  |  | 负责人 | 刘增运 |  | 精炼工 | 陈吉卫 | 闫云周 | 张鹏涛 | [9 empty] | 记录员 | 史超

## 19
|  |  |  | 炼钢分厂 |  |  | 乙班 | [7 empty] | 19年1月16日8时 至16日20时
LF炉号 | VD炉号 | 钢包号 | 包龄 |  | 熔炼炉号 |  | 冶炼钢种 |  | LF执行工艺卡 |  | VD执行工艺卡 | [8 empty] | LF进站钢水量(t) |  |  | LF/VD出站钢水量(t)
F19 | V19 | 10 | 37 |  | VA9011019 |  | EHYM2-1(LP) |  | TF1610140 |  | TV1610140 | [8 empty] | 25.69 |  |  | 25.69
成分 | Ac | C | Si | Mn | P | S | Cr | Mo | V | W | Co | Nb | Cu | Ni | Pb | Sn | Al | TI | RE |  |  | O | N | H
成品范围 | 0.745/0.765 | 0.82/0.86 | 0.28/0.45 | 0.28/0.40 | ≤0.028 | ≤0.01 | 3.9/4.4 | 4.7/4.95 | 1.8/1.95 | 5.7/6.1 | ≤0.5 |  | ≤0.20 | ≤0.20 | ≤0.0020 | ≤0.015 | 0.015/0.035 |  |  |  |  | 16 |  | 1.5
成品目标值
LF控制范围 | 0.73/0.75 | 0.81/0.85 | 0.28/0.45 | 0.28/0.40 | ≤0.028 | ≤0.01 | 3.9/4.4 | 4.7/4.95 | 1.8/1.95 | 5.7/6.1 | ≤0.5 |  | ≤0.20 | ≤0.20 | ≤0.0020 | ≤0.015 | 0.045/0.065
LF一次成分 |  | 0.751 | 0.25 | 0.31 | 0.024 | 0.014 | 4.02 | 4.77 | 1.775 | 5.81 | 0.22 |  | 0.13 | 0.2 | 0.0013 | 0.0077 | 0.095 |  |  |  |  | 18 | 222.6 | 4.3
LF二次成分
LF三次成分
VD1次成分
VD1次成分 |  | 0.823 | 0.33 | 0.3 | 0.023 | 0.004 | 4.02 | 4.83 | 1.86 | 5.82 | 0.22 |  | 0.12 | 0.198 | 0.0011 | 0.0077 | 0.031 |  |  |  |  | 14 | 124.8 | 0.2
成品成分 | 0.757 | 0.84 | 0.32 | 0.3 | 0.025 | 0.005 | 4 | 4.81 | 1.86 | 5.84 | 0.22 |  | 0.12 | 0.19 | 0.0011 | 0.0078 | 0.024
[7 empty] | . | [6 empty] | 成分调整 | [5 empty] | 渣料统计(kg)
LF操作 |  | 时间 |  | VD操作 |  | 时间 | LF操作时段 |  | 吹氩量 | VD操作时段 |  | 吹氩量 |  | 名称 |  | 一次 | 二次 | 三次 | 合计 | 渣料名称 | 钢包内 | 脱硫渣 | 精炼渣 | 累计
中频出钢完毕 |  | 18:40 |  | VD进站 |  | 19:55 | 造脱硫渣 |  | 65 | 真空达标 |  |  |  | Al | 加入时间 |  |  |  |  | 石灰 | 200
LF进站 |  | 18:45 |  | 抽真空 |  | 19:58 | 成分调整 |  | 170 | 真空保压1 |  | 20-25 |  |  | 加入量 |  |  |  |  | 萤石
测温造脱硫渣 |  | 18:47 |  | 破真空 |  | 20:20 | 造精炼渣 |  | 22 | 电极出站前搅拌 |  | 20 |  | Fe-Si | 加入时间 | 19:20 |  |  |  | 铝矾土
一次取样 |  | 18:57 |  | 取样测温 |  | 20:23 | 铸锭出站前搅拌 |  |  | 软吹 |  | 8 |  |  | 加入量 | 18 |  |  |  | 铝粒 |  | 5
造精炼渣 |  | 19:00 |  | 软吹开始 |  | 20:23 | 温度控制，℃ | [6 empty] | C粉 |  | 20 | 6 | 3 |  | 碳
调整成分 |  | 19:15 |  | 软吹结束 |  | 20:55 |  |  | 温度 | 时间节点 |  | 温度 |  | C线（（米） | [5 empty] | 硅钙
测温取二次样 |  | 19:30 |  | 出站前搅拌 |  | 20:55 | LF进站 |  | 1530 | VD进站 |  | 1591 |  | FeMo |  | 25 |  |  |  | 铝氧粉 |  | 80
三次样 |  |  |  | 出站 |  | 21:00 | 造精炼渣后 |  |  | VD破空温度 |  | 1535 |  | V |  | 15 | 10 |  |  | 总计
|  |  |  | 处理时间 |  | 65*22 | 软吹前温度 |  |  | 软吹过程温度 |  |  |  | 低Cr | [5 empty] | 备 注
LF2进站（铸锭） |  |  |  | 抽真空 |  |  | LF出站 |  | 1596 | VD出站 |  | 1505 |  | 高Cr | [5 empty] | MIF-LF-VD-电极，冷模，出钢温度提高10度。
铸锭停吹氩前搅拌 |  |  |  | 汽包压力（Mpa） | [9 empty] | W |  |  | 25
LF出站 |  | 19:45 |  | 真空度（pa） |  | 50 | LF进站电表读数 |  |  | 2255.74 |  |  |  | CO
送电时间(分) |  | 43 |  | 达标时间(s) |  | 823 | LF出站电表读数 |  |  | 2256.03 |  |  |  | Nb
软吹时间(分) |  |  |  | 保压时间(s) |  | 465 | 本炉LF电耗，Kw/h |  |  | 2700 |  |  |  | Mn
总时间(分) |  | 60 |  | 总时间(s) |  | 1288 | 吨钢电耗，Kw/h |  |  | 105.0993 |  |  |  | Al块
成分(%) | Nb |  |  | Zn | As | Sb | Bi | Zr
控制范围 | ≤0.1 | ≤0.03 | ≤0.003 | ≤0.03 | ≤0.03 | ≤0.1 | ≤0.03 | ≤0.03
LF进站成分
LF二次成分
LF三次成分
VD2出站成分
VD出站成分
成品成分
出勤人数 |  |  | 负责人 | 刘增运 |  | 精炼工 | 陈吉卫 | 闫云周 | 张鹏涛 | [9 empty] | 记录员 | 史超
出勤人数 |  |  | 负责人 | 王占涛 |  | 精炼工 | 王浩 | 焦凯旋 | 史雨帅 | [9 empty] | 记录员 | 何肖青

## 20
|  |  |  | 炼钢分厂 |  |  | 丙班 | [7 empty] | 19年1月16日20时 至17日8时
LF炉号 | VD炉号 | 钢包号 | 包龄 |  | 熔炼炉号 |  | 冶炼钢种 |  | LF执行工艺卡 |  | VD执行工艺卡 | [8 empty] | LF进站钢水量(t) |  |  | LF/VD出站钢水量(t)
F20 | V20 | 6 | 38 |  | VA9011020 |  | HYM2-1 |  | VF2-1810106 |  | VF2-1810106 | [8 empty] | 25.18 |  |  | 25.18
成分 | Ac | C | Si | Mn | P | S | Cr | Mo | V | W | Co | Nb | Cu | Ni | Pb | Sn | Al | TI | RE |  |  | O | N | H
成品范围 | 0.75/0.77 | 0.83/0.86 | 0.21/0.4 | 0.28/0.40 | ≤0.030 | ≤0.01 | 3.9/4.4 | 4.7/4.95 | 1.75/1.95 | 5.7/6.1 | ≤0.5 |  | ≤0.25 | ≤0.30 | ≤0.0020 | ≤0.015 | 0.01/0.025 |  |  |  |  | 18 |  | 1.5
成品目标值
LF控制范围 | 0.73/0.76 | 0.82/0.85 | 0.21/0.4 | 0.28/0.40 | ≤0.030 | ≤0.01 | 3.9/4.4 | 4.7/4.95 | 1.75/1.95 | 5.7/6.1 | ≤0.5 |  | ≤0.25 | ≤0.30 | ≤0.0020 | ≤0.015 | 0.03/0.05
LF一次成分 |  | 0.797 | 0.229 | 0.31 | 0.025 | 0.012 | 4.37 | 4.84 | 1.79 | 5.82 | 0.26 |  | 0.12 | 0.26 | 0.001 | 0.007 | 0.015 |  |  |  |  | 20 | 238.5 | 4.2
LF二次成分
LF三次成分
VD1次成分
VD1次成分 |  | 0.835 | 0.255 | 0.3 | 0.024 | 0.004 | 4.38 | 4.86 | 1.82 | 5.78 | 0.26 |  | 0.12 | 0.27 | 0.001 | 0.007 | 0.016 |  |  |  |  | 12.8 | 132.2 | 0.5
成品成分 | 0.765 | 0.857 | 0.25 | 0.31 | 0.025 | 0.004 | 4.34 | 4.83 | 1.81 | 5.79 | 0.26 |  | 0.12 | 0.26 | 0.001 | 0.007 | 0.015
[7 empty] | . | [6 empty] | 成分调整 | [5 empty] | 渣料统计(kg)
LF操作 |  | 时间 |  | VD操作 |  | 时间 | LF操作时段 |  | 吹氩量 | VD操作时段 |  | 吹氩量 |  | 名称 |  | 一次 | 二次 | 三次 | 合计 | 渣料名称 | 钢包内 | 脱硫渣 | 精炼渣 | 累计
中频出钢完毕 |  | 4:40 |  | VD进站 |  | 5:40 | 造脱硫渣 |  | 25 | 真空达标 |  |  |  | Al | 加入时间 | 5:10 |  |  |  | 石灰 | 200
LF进站 |  | 4:45 |  | 抽真空 |  | 5:42 | 成分调整 |  | 160 | 真空保压1 |  | 25-30 |  |  | 加入量 | 30mi |  |  |  | 萤石
测温造脱硫渣 |  | 4:48 |  | 破真空 |  | 6:02 | 造精炼渣 |  | 21 | 电极出站前搅拌 |  |  |  | Fe-Si | 加入时间 | 5:10 |  |  |  | 铝矾土
一次取样 |  | 4:56 |  | 取样测温 |  | 6:05 | 铸锭出站前搅拌 |  | 25 | 软吹 |  |  |  |  | 加入量 | 10 |  |  |  | 铝粒 |  | 5
造精炼渣 |  | 4:58 |  | 软吹开始 |  |  | 温度控制，℃ | [6 empty] | C粉 |  | 12 | 4 |  |  | 碳
调整成分 |  | 5:10 |  | 软吹结束 |  |  |  |  | 温度 | 时间节点 |  | 温度 |  | C线（（米） | [5 empty] | 硅钙
测温取二次样 |  |  |  | 出站前搅拌 |  |  | LF进站 |  | 1518/1520 | VD进站 |  | 1596 |  | FeMo | [5 empty] | 铝氧粉 |  | 80
三次样 |  |  |  | 出站 |  | 6:10 | 造精炼渣后 |  |  | VD破空温度 |  |  |  | V |  | 5 |  |  |  | 总计
|  |  |  | 处理时间 |  | 30 | 软吹前温度 |  |  | 软吹过程温度 |  |  |  | 低Cr | [5 empty] | 备 注
LF2进站（铸锭） |  | 6:15 |  | 抽真空 |  |  | LF出站 |  | 1599/1489 | VD出站 |  | 1526 |  | 高Cr | [5 empty] | MIF-LF-VD-LF2-铸锭.
铸锭停吹氩前搅拌 |  |  |  | 汽包压力（Mpa） | [9 empty] | W屑
LF出站 |  | 5:30/6：30 |  | 真空度（pa） |  | 50 | LF进站电表读数 |  |  | 2256.03 |  |  |  | CO
送电时间(分) |  | 40 |  | 达标时间(s) |  | 365 | LF出站电表读数 |  |  | 2256.3 |  |  |  | Nb
软吹时间(分) |  |  |  | 保压时间(s) |  | 862 | 本炉LF电耗，Kw/h |  |  | 2700 |  |  |  | Mn
总时间(分) |  | 45*15 |  | 总时间(s) |  | 1167 | 吨钢电耗，Kw/h |  |  | 107.228 |  |  |  | Al块
成分(%) | Nb |  |  | Zn | As | Sb | Bi | Zr
控制范围 | ≤0.1 | ≤0.03 | ≤0.003 | ≤0.03 | ≤0.03 | ≤0.1 | ≤0.03 | ≤0.03
LF进站成分
LF二次成分
LF三次成分
VD2出站成分
VD出站成分
成品成分
次 |  |  | 负责人 | 王占涛 |  | 精炼工 | 王浩 | 焦凯旋 | 史雨帅 | [9 empty] | 记录员 | 何肖青

## 21
|  |  |  | 炼钢分厂 |  |  | 甲班 | [7 empty] | 19年1月17日8时 至17日20时
LF炉号 | VD炉号 | 钢包号 | 包龄 |  | 熔炼炉号 |  | 冶炼钢种 |  | LF执行工艺卡 |  | VD执行工艺卡 | [8 empty] | LF进站钢水量(t) |  |  | LF/VD出站钢水量(t)
F21 | V21 | 10 | 38 |  | VA9011021 |  | FM2 |  | VF2-1810121 |  | VF2-1810121 | [8 empty] | 26.32 |  |  | 26.32
成分 | Ac | C | Si | Mn | P | S | Cr | Mo | V | W | Co | Nb | Cu | Ni | Pb | Sn | Al | TI | RE |  |  | O | N | H
成品范围 | 0.77/0.8 | 0.81/0.85 | 0.21/0.4 | 0.28/0.40 | ≤0.033 | ≤0.01 | 3.9/4.3 | 4.55/4.85 | 1.75/1.95 | 5.55/5.95 | ≤0.5 |  | ≤0.25 | ≤0.30 | ≤0.0030 | ≤0.020 | 0.01/0.025 |  |  |  |  | 18 |  | 1.5
成品目标值
LF控制范围 | 0.77/0.8 | 0.81/0.85 | 0.21/0.4 | 0.28/0.40 | ≤0.033 | ≤0.01 | 3.9/4.3 | 4.55/4.85 | 1.75/1.95 | 5.55/5.95 | ≤0.5 |  | ≤0.25 | ≤0.30 | ≤0.0030 | ≤0.020 | 0.04/0.055
LF一次成分 |  | 0.81 | 0.16 | 0.33 | 0.026 | 0.019 | 4.04 | 4.63 | 1.79 | 5.65 | 0.34 |  | 0.11 | 0.26 | 0.001 | 0.007 | 0.019 |  |  |  |  | 15.6 |  | 4.4
LF二次成分
LF三次成分
VD1次成分
VD1次成分 |  | 0.81 | 0.24 | 0.33 | 0.026 | 0.009 | 4.03 | 4.66 | 1.82 | 5.63 | 0.34 |  | 0.11 | 0.26 | 0.001 | 0.007 | 0.022 |  |  |  |  | 10.1 |  | 0.5
成品成分 | 0.77 | 0.84 | 0.24 | 0.33 | 0.026 | 0.009 | 4.01 | 4.67 | 1.83 | 5.65 | 0.34 |  | 0.11 | 0.26 | 0.001 | 0.007 | 0.019
[7 empty] | . | [6 empty] | 成分调整 | [5 empty] | 渣料统计(kg)
LF操作 |  | 时间 |  | VD操作 |  | 时间 | LF操作时段 |  | 吹氩量 | VD操作时段 |  | 吹氩量 |  | 名称 |  | 一次 | 二次 | 三次 | 合计 | 渣料名称 | 钢包内 | 脱硫渣 | 精炼渣 | 累计
中频出钢完毕 |  | 7:40 |  | VD进站 |  | 8:40 | 造脱硫渣 |  | 50 | 真空达标 |  |  |  | Al | 加入时间 | 8:20 |  |  |  | 石灰 | 200
LF进站 |  | 7:45 |  | 抽真空 |  | 8:45 | 成分调整 |  | 160 | 真空保压1 |  | 20-25 |  |  | 加入量 | 35米 |  |  |  | 萤石
测温造脱硫渣 |  | 7:48 |  | 破真空 |  | 9:05 | 造精炼渣 |  | 40 | 电极出站前搅拌 |  |  |  | Fe-Si | 加入时间 | 8:20 |  |  |  | 铝矾土
一次取样 |  | 7:58 |  | 取样测温 |  | 9:07 | 铸锭出站前搅拌 |  |  | 软吹 |  |  |  |  | 加入量 | 20 |  |  |  | 铝粒 |  | 5
造精炼渣 |  | 8:05 |  | 软吹开始 |  |  | 温度控制，℃ | [6 empty] | C粉 |  | 3 | 9 |  |  | 碳
调整成分 |  | 8:20 |  | 软吹结束 |  |  |  |  | 温度 | 时间节点 |  | 温度 |  | C线（（米） | [5 empty] | 硅钙
测温取二次样 |  |  |  | 出站前搅拌 |  |  | LF进站 |  | 1515/1512 | VD进站 |  | 1593 |  | FeMo |  | 10 |  |  |  | 铝氧粉 |  | 80
三次样 |  |  |  | 出站 |  | 9:15 | 造精炼渣后 |  |  | VD破空温度 |  |  |  | V |  | 10 |  |  |  | 总计
|  |  |  | 处理时间 |  | 35 | 软吹前温度 |  |  | 软吹过程温度 |  |  |  | 低Cr | [5 empty] | 备 注
LF2进站（铸锭） |  | 9:20 |  | 抽真空 |  |  | LF出站 |  | 1602/1489 | VD出站 |  | 1521 |  | 高Cr | [5 empty] | MIF-LF-VD-LF2-铸锭
铸锭停吹氩前搅拌 |  | 9:29 |  | 汽包压力（Mpa） | [9 empty] | W
LF出站 |  | 9:33 |  | 真空度（pa） |  | 50 | LF进站电表读数 |  |  | 2256.3 |  |  |  | CO
送电时间(分) |  | 8:35/9:40 |  | 达标时间(s) |  | 361 | LF出站电表读数 |  |  | 2256.58 |  |  |  | Nb
软吹时间(分) |  | 44 |  | 保压时间(s) |  | 788 | 本炉LF电耗，Kw/h |  |  | 2800 |  |  |  | Mn
总时间(分) |  | 50/20 |  | 总时间(s) |  | 1149 | 吨钢电耗，Kw/h |  |  | 106.383 |  |  |  | Al块
成分(%) | Nb |  |  | Zn | As | Sb | Bi | Zr
控制范围 | ≤0.1 | ≤0.03 | ≤0.003 | ≤0.03 | ≤0.03 | ≤0.1 | ≤0.03 | ≤0.03
LF进站成分
LF二次成分
LF三次成分
VD2出站成分
VD出站成分
成品成分
出勤人数 |  |  | 负责人 | 魏新哲 |  | 精炼工 | 陈昌春 | 高志宽 | [10 empty] | 记录员 | 董杰伟

## 22
|  |  |  | 炼钢分厂 |  |  | 甲班 | [7 empty] | 19年1月17日8时 至17日20时
LF炉号 | VD炉号 | 钢包号 | 包龄 |  | 熔炼炉号 |  | 冶炼钢种 |  | LF执行工艺卡 |  | VD执行工艺卡 | [8 empty] | LF进站钢水量(t) |  |  | LF/VD出站钢水量(t)
F22 | V22 | 6 | 39 |  | VA9014022 |  | EHYM42 |  | TF-1840102 |  | TV-1840102 | [8 empty] | 25.98 |  |  | 26
成分 | Ac | C | Si | Mn | P | S | Cr | Mo | V | W | Co | Nb | Cu | Ni | Pb | Sn | Al | TI | RE |  |  | O | N | H
成品范围 | 0.99/1.01 | 1.07/1.11 | 0.38/0.5 | 0.28/0.4 | ≤0.025 | ≤0.01 | 3.65/4.1 | 9.2/9.5 | 1.05/1.25 | 1.25/1.55 | 7.85/8.05 |  | ≤0.25 | ≤0.30 | ≤0.0025 | ≤0.007 | 0.015/0.035 |  |  |  |  | 18 | 90 | 1.5
成品目标值
LF控制范围 | 0.99/1.01 | 1.07/1.11 | 0.38/0.45 | 0.28/0.4 | ≤0.025 | ≤0.01 | 3.65/4.1 | 9.2/9.5 | 1.05/1.25 | 1.25/1.55 | 7.85/8.05 |  | ≤0.25 | ≤0.30 | ≤0.0025 | ≤0.007 | 0.04/0.065
LF一次成分 |  | 1.01 | 0.29 | 0.31 | 0.02 | 0.007 | 3.72 | 9.22 | 1.085 | 1.33 | 7.81 |  | 0.08 | 0.24 | 0.002 | 0.006 | 0.054
LF二次成分 |  | 1.06 | 0.42 | 0.31 | 0.02 | 0.007 | 3.7 | 9.33 | 1.11 | 1.37 | 7.97 |  | 0.081 | 0.23 | 0.0014 | 0.007 | 0.036 |  |  |  |  | 16.1 | 195.6 | 4.1
LF三次成分
VD1次成分
VD1次成分 |  | 1.08 | 0.45 | 0.3 | 0.019 | 0.003 | 3.68 | 9.38 | 1.11 | 1.39 | 8.02 |  | 0.08 | 0.23 | 0.0012 | 0.007 | 0.023 |  |  |  |  | 14.3 | 61.4 | 0.6
成品成分 | 1 | 1.08 | 0.44 | 0.3 | 0.019 | 0.003 | 3.68 | 9.35 | 1.11 | 1.39 | 8.01 |  | 0.08 | 0.23 | 0.0012 | 0.007 | 0.022
[7 empty] | . | [6 empty] | 成分调整 | [5 empty] | 渣料统计(kg)
LF操作 |  | 时间 |  | VD操作 |  | 时间 | LF操作时段 |  | 吹氩量 | VD操作时段 |  | 吹氩量 |  | 名称 |  | 一次 | 二次 | 三次 | 合计 | 渣料名称 | 钢包内 | 脱硫渣 | 精炼渣 | 累计
中频出钢完毕 |  | 11:20 |  | VD进站 |  | 12:35 | 造脱硫渣 |  | 30 | 真空达标 |  |  |  | Al | 加入时间 |  | 12:15 |  |  | 石灰 | 200
LF进站 |  | 11:25 |  | 抽真空 |  | 12:40 | 成分调整 |  | 160 | 真空保压1 |  | 25-30 |  |  | 加入量 |  | 30米 |  |  | 萤石
测温造脱硫渣 |  | 11:27 |  | 破真空 |  | 13:05 | 造精炼渣 |  | 40 | 电极出站前搅拌 |  |  |  | Fe-Si | 加入时间 | 11:45 |  |  |  | 铝矾土
一次取样 |  | 11:30 |  | 取样测温 |  | 13:07 | 铸锭出站前搅拌 |  |  | 软吹 |  | 8 |  |  | 加入量 | 40 |  |  |  | 铝粒 |  | 5
造精炼渣 |  | 11:35 |  | 软吹开始 |  | 13:10 | 温度控制，℃ | [6 empty] | C粉 |  | 20 | 3 |  |  | 碳
调整成分 |  | 11:45 |  | 软吹结束 |  | 13:37 |  |  | 温度 | 时间节点 |  | 温度 |  | C线（（米） | [5 empty] | 硅钙
测温取二次样 |  | 12:00 |  | 出站前搅拌 |  |  | LF进站 |  | 1513 | VD进站 |  | 1556 |  | FeMo |  | 80 |  |  |  | 铝氧粉 |  | 80
三次样 |  |  |  | 出站 |  | 13:40 | 造精炼渣后 |  |  | VD破空温度 |  |  |  | V |  | 10 |  |  |  | 总计
|  |  |  | 处理时间 |  | 65/27 | 软吹前温度 |  |  | 软吹过程温度 |  |  |  | 低Cr | [5 empty] | 备 注
LF2进站（铸锭） |  |  |  | 抽真空 |  |  | LF出站 |  | 1565 | VD出站 |  | 1445 |  | 高Cr | [5 empty] | MIF-LF-VD-电极
铸锭停吹氩前搅拌 |  |  |  | 汽包压力（Mpa） | [9 empty] | W |  | 16
LF出站 |  | 12:30 |  | 真空度（pa） |  | 50 | LF进站电表读数 |  |  | 2256.58 |  |  |  | CO |  | 40
送电时间(分) |  | 34 |  | 达标时间(s) |  | 412 | LF出站电表读数 |  |  | 2256.81 |  |  |  | Nb
软吹时间(分) |  |  |  | 保压时间(s) |  | 1266 | 本炉LF电耗，Kw/h |  |  | 2300 |  |  |  | Mn
总时间(分) |  | 55 |  | 总时间(s) |  | 1678 | 吨钢电耗，Kw/h |  |  | 88.52964 |  |  |  | Al块
成分(%) | Nb |  |  | Zn | As | Sb | Bi | Zr
控制范围 | ≤0.1 | ≤0.03 | ≤0.003 | ≤0.03 | ≤0.03 | ≤0.1 | ≤0.03 | ≤0.03
LF进站成分
LF二次成分
LF三次成分
VD2出站成分
VD出站成分
成品成分
出勤人数 |  |  | 负责人 | 魏新哲 |  | 精炼工 | 陈昌春 | 高志宽 | [10 empty] | 记录员 | 董杰伟

## 23
|  |  |  | 炼钢分厂 |  |  | 乙班 | [7 empty] | 19年1月17日20时 至18日8时
LF炉号 | VD炉号 | 钢包号 | 包龄 |  | 熔炼炉号 |  | 冶炼钢种 |  | LF执行工艺卡 |  | VD执行工艺卡 | [8 empty] | LF进站钢水量(t) |  |  | LF/VD出站钢水量(t)
F23 | V23 | 10 | 39 |  | VA9011023 |  | HYM2-1 |  | VF2-1810106 |  | VF2-1810106 | [8 empty] | 26.54 |  |  | 26.5
成分 | Ac | C | Si | Mn | P | S | Cr | Mo | V | W | Co | Nb | Cu | Ni | Pb | Sn | Al | TI | RE |  |  | O | N | H
成品范围 | 0.75/0.77 | 0.83/0.86 | 0.21/0.4 | 0.28/0.40 | ≤0.030 | ≤0.01 | 3.9/4.4 | 4.7/4.95 | 1.75/1.95 | 5.7/6.1 | ≤0.5 |  | ≤0.25 | ≤0.30 | ≤0.0020 | ≤0.015 | 0.01/0.025 |  |  |  |  | 18 |  | 1.5
成品目标值
LF控制范围 | 0.73/0.76 | 0.82/0.85 | 0.21/0.4 | 0.28/0.40 | ≤0.030 | ≤0.01 | 3.9/4.4 | 4.7/4.95 | 1.75/1.95 | 5.7/6.1 | ≤0.5 |  | ≤0.25 | ≤0.30 | ≤0.0020 | ≤0.015 | 0.03/0.05
LF一次成分 |  | 0.81 | 0.25 | 0.31 | 0.026 | 0.0071 | 4 | 4.71 | 1.782 | 5.77 | 0.26 |  | 0.11 | 0.22 | 0.0012 | 0.0083 | 0.041 |  |  |  |  | 26.6 | 219.3 | 5.4
LF二次成分
LF三次成分
VD1次成分
VD1次成分 |  | 0.82 | 0.25 | 0.3 | 0.026 | 0.004 | 3.96 | 4.79 | 1.83 | 5.79 | 0.26 |  | 0.11 | 0.22 | 0.0011 | 0.008 | 0.014 |  |  |  |  | 15.6 | 110.8 | 1.3
成品成分 | 0.76 | 0.84 | 0.24 | 0.3 | 0.026 | 0.004 | 3.97 | 4.82 | 1.84 | 5.78 | 0.26 |  | 0.11 | 0.22 | 0.0011 | 0.082 | 0.013
[7 empty] | . | [6 empty] | 成分调整 | [5 empty] | 渣料统计(kg)
LF操作 |  | 时间 |  | VD操作 |  | 时间 | LF操作时段 |  | 吹氩量 | VD操作时段 |  | 吹氩量 |  | 名称 |  | 一次 | 二次 | 三次 | 合计 | 渣料名称 | 钢包内 | 脱硫渣 | 精炼渣 | 累计
中频出钢完毕 |  | 23:10 |  | VD进站 |  | 0:20 | 造脱硫渣 |  | 70 | 真空达标 |  |  |  | Al | 加入时间 |  |  |  |  | 石灰 | 200
LF进站 |  | 23:15 |  | 抽真空 |  | 0:21 | 成分调整 |  | 175 | 真空保压1 |  | 25-30 |  |  | 加入量 |  |  |  |  | 萤石
测温造脱硫渣 |  | 23:17 |  | 破真空 |  | 0:42 | 造精炼渣 |  | 21 | 电极出站前搅拌 |  |  |  | Fe-Si | 加入时间 |  |  |  |  | 铝矾土
一次取样 |  | 23:25 |  | 取样测温 |  | 0:43 | 铸锭出站前搅拌 |  | 25 | 软吹 |  |  |  |  | 加入量 |  |  |  |  | 铝粒 |  | 5
造精炼渣 |  | 23:27 |  | 软吹开始 |  |  | 温度控制，℃ | [6 empty] | C粉 |  | 6 | 4 |  |  | 碳
调整成分 |  | 23:40 |  | 软吹结束 |  |  |  |  | 温度 | 时间节点 |  | 温度 |  | C线（（米） | [5 empty] | 硅钙
测温取二次样 |  |  |  | 出站前搅拌 |  |  | LF进站 |  | 1585/1525 | VD进站 |  | 1600 |  | FeMo |  | 45 |  |  |  | 铝氧粉 |  | 80
三次样 |  |  |  | 出站 |  | 0:45 | 造精炼渣后 |  | 1600 | VD破空温度 |  |  |  | V |  | 15 |  |  |  | 总计
|  |  |  | 处理时间 |  | 25 | 软吹前温度 |  |  | 软吹过程温度 |  |  |  | 低Cr | [5 empty] | 备 注
LF2进站（铸锭） |  | 0:55 |  | 抽真空 |  |  | LF出站 |  | 1608/1499 | VD出站 |  | 1530 |  | 高Cr | [5 empty] | MIF-LF-VD-LF2-铸锭，冷模，出钢温度提高10度。
铸锭停吹氩前搅拌 |  | 0:01 |  | 汽包压力（Mpa） | [9 empty] | W |  | 15
LF出站 |  | 0:10/1:10 |  | 真空度（pa） |  | 50 | LF进站电表读数 |  |  | 2256.81 |  |  |  | CO
送电时间(分) |  | 29 |  | 达标时间(s) |  | 461 | LF出站电表读数 |  |  | 2257.08 |  |  |  | Nb
软吹时间(分) |  |  |  | 保压时间(s) |  | 902 | 本炉LF电耗，Kw/h |  |  | 2700 |  |  |  | Mn
总时间(分) |  | 55/15 |  | 总时间(s) |  | 1363 | 吨钢电耗，Kw/h |  |  | 101.8868 |  |  |  | Al块
成分(%) | Nb |  |  | Zn | As | Sb | Bi | Zr
控制范围 | ≤0.1 | ≤0.03 | ≤0.003 | ≤0.03 | ≤0.03 | ≤0.1 | ≤0.03 | ≤0.03
LF进站成分
LF二次成分
LF三次成分
VD2出站成分
VD出站成分
成品成分
出勤人数 |  |  | 负责人 | 刘增运 |  | 精炼工 | 陈吉卫 | 闫云周 | 张鹏涛 | [9 empty] | 记录员 | 史超

## 24
|  |  |  | 炼钢分厂 |  |  | 乙班 | [7 empty] | 19年1月17日20时 至18日8时
LF炉号 | VD炉号 | 钢包号 | 包龄 |  | 熔炼炉号 |  | 冶炼钢种 |  | LF执行工艺卡 |  | VD执行工艺卡 | [8 empty] | LF进站钢水量(t) |  |  | LF/VD出站钢水量(t)
F24 | V24 | 8 | 7 |  | VA9011024 |  | EHYM2-2(DBG) |  | TF-1710203 |  | TV-1710203 | [8 empty] | 26.5 |  |  | 26.5
成分 | Ac | C | Si | Mn | P | S | Cr | Mo | V | W | Co | Nb | Cu | Ni | Pb | Sn | Al | TI | RE |  |  | O | N | H
成品范围 | 0.78/0.8 | 0.88/0.91 | 0.25/0.45 | 0.28/0.40 | ≤0.028 | ≤0.01 | 3.9/4.4 | 4.7/4.9 | 1.78/1.95 | 6.00/6.3 | ≤0.5 |  | ≤0.25 | ≤0.30 | ≤0.0020 | ≤0.015 | 0.015/0.025 |  |  |  |  | 18 |  | 1.5
成品目标值
LF控制范围 |  | 0.88/0.91 | 0.25/0.45 | 0.28/0.40 | ≤0.028 | ≤0.01 | 3.9/4.4 | 4.7/4.9 | 1.78/1.95 | 6.00/6.3 | ≤0.5 |  | ≤0.25 | ≤0.30 | ≤0.0020 | ≤0.015 | 0.045/0.065
LF一次成分 |  | 0.85 | 0.26 | 0.3 | 0.0282 | 0.02 | 4.12 | 4.77 | 1.831 | 6.03 | 0.29 |  | 0.13 | 0.266 | 0.0013 | 0.0081 | 0.023 |  |  |  |  | 25 | 218 | 4.2
LF二次成分 |  | 0.87 | 0.28 | 0.31 | 0.026 | 0.0078 | 4.14 | 4.82 | 1.83 | 6.07 | 0.29 |  | 0.13 | 0.28 | 0.001 | 0.008 | 0.011
LF三次成分
VD1次成分
VD1次成分 |  | 0.88 | 0.3 | 0.3 | 0.027 | 0.005 | 4.01 | 4.82 | 1.84 | 6.07 | 0.3 |  | 0.13 | 0.27 | 0.001 | 0.0078 | 0.015 |  |  |  |  | 14.7 | 127 | 0.8
成品成分 | 0.79 | 0.889 | 0.3 | 0.3 | 0.027 | 0.005 | 4.12 | 4.87 | 1.84 | 6.09 | 0.29 |  | 0.12 | 0.27 | 0.001 | 0.008 | 0.018
[7 empty] | . | [6 empty] | 成分调整 | [5 empty] | 渣料统计(kg)
LF操作 |  | 时间 |  | VD操作 |  | 时间 | LF操作时段 |  | 吹氩量 | VD操作时段 |  | 吹氩量 |  | 名称 |  | 一次 | 二次 | 三次 | 合计 | 渣料名称 | 钢包内 | 脱硫渣 | 精炼渣 | 累计
中频出钢完毕 |  | 3:10 |  | VD进站 |  | 4:10 | 造脱硫渣 |  | 70 | 真空达标 |  |  |  | Al | 加入时间 |  |  |  |  | 石灰 | 200
LF进站 |  | 3:15 |  | 抽真空 |  | 4:12 | 成分调整 |  | 175 | 真空保压1 |  | 25-30 |  |  | 加入量 |  | 40 |  |  | 萤石
测温造脱硫渣 |  | 3:17 |  | 破真空 |  | 4:35 | 造精炼渣 |  | 21 | 电极出站前搅拌 |  | 30 |  | Fe-Si | 加入时间 |  |  |  |  | 铝矾土
一次取样 |  | 3:26 |  | 取样测温 |  | 4:37 | 铸锭出站前搅拌 |  |  | 软吹 |  | 8 |  |  | 加入量 | 12 |  |  |  | 铝粒 |  | 5
造精炼渣 |  | 3:28 |  | 软吹开始 |  | 4:40 | 温度控制，℃ | [6 empty] | C粉 |  | 6 | 3 | 3 |  | 碳
调整成分 |  | 3:45 |  | 软吹结束 |  | 4:53 |  |  | 温度 | 时间节点 |  | 温度 |  | C线（（米） | [5 empty] | 硅钙
测温取二次样 |  | 3:50 |  | 出站前搅拌 |  | 4:55 | LF进站 |  | 1528 | VD进站 |  | 1607 |  | FeMo |  | 20 |  |  |  | 铝氧粉 |  | 80
三次样 |  |  |  | 出站 |  | 5:00 | 造精炼渣后 |  | 1561 | VD破空温度 |  |  |  | V | [5 empty] | 总计
|  |  |  | 处理时间 |  | 13/50 | 软吹前温度 |  |  | 软吹过程温度 |  |  |  | 低Cr | [5 empty] | 备 注
LF2进站（铸锭） |  |  |  | 抽真空 |  |  | LF出站 |  | 1615 | VD出站 |  | 1495 |  | 高Cr | [5 empty] | MIF-LF-VD-电极
铸锭停吹氩前搅拌 |  |  |  | 汽包压力（Mpa） | [9 empty] | W |  | 35
LF出站 |  | 4:00 |  | 真空度（pa） |  | 50 | LF进站电表读数 |  |  | 2257.08 |  |  |  | CO
送电时间(分) |  | 40 |  | 达标时间(s) |  | 439 | LF出站电表读数 |  |  | 225.28 |  |  |  | Nb
软吹时间(分) |  |  |  | 保压时间(s) |  | 967 | 本炉LF电耗，Kw/h |  |  | 2000 |  |  |  | Mn
总时间(分) |  | 50 |  | 总时间(s) |  | 1412 | 吨钢电耗，Kw/h |  |  | 75.4717 |  |  |  | Al块
成分(%) | Nb |  |  | Zn | As | Sb | Bi | Zr
控制范围 | ≤0.1 | ≤0.03 | ≤0.003 | ≤0.03 | ≤0.03 | ≤0.1 | ≤0.03 | ≤0.03
LF进站成分
LF二次成分
LF三次成分
VD2出站成分
VD出站成分
成品成分
出勤人数 |  |  | 负责人 | 刘增运 |  | 精炼工 | 陈吉卫 | 闫云周 | 张鹏涛 | [9 empty] | 记录员 | 史超

## 25
|  |  |  | 炼钢分厂 |  |  | 甲班 | [7 empty] | 19年1月18日20时 至19日8时
LF炉号 | VD炉号 | 钢包号 | 包龄 |  | 熔炼炉号 |  | 冶炼钢种 |  | LF执行工艺卡 |  | VD执行工艺卡 | [8 empty] | LF进站钢水量(t) |  |  | LF/VD出站钢水量(t)
F25 | V25 | 10 | 40 |  | VA9011025 |  | HYM2-2 |  | EF1710102 |  | EV1710102 | [8 empty] | 26.32 |  |  | 26.32
成分 | Ac | C | Si | Mn | P | S | Cr | Mo | V | W | Co | Nb | Cu | Ni | Pb | Sn | Al | TI | RE |  |  | O | N | H
成品范围 | 0.78/0.8 | 0.86/0.9 | 0.21/0.4 | 0.28/0.4 | ≤0.03 | ≤0.01 | 3.9/4.4 | 4.7/4.9 | 1.78/1.95 | 6/6.3 | ≤0.5 |  | ≤0.25 | ≤0.30 | ≤0.0020 | ≤0.015 | 0.01/0.025 |  |  |  |  | 16 |  | 1.5
成品目标值
LF控制范围 | 0.77/0.79 | 0.86/0.9 | 0.21/0.4 | 0.28/0.4 | ≤0.03 | ≤0.01 | 3.9/4.4 | 4.7/4.9 | 1.78/1.95 | 6/6.3 | ≤0.5 |  | ≤0.25 | ≤0.30 | ≤0.0020 | ≤0.015 | 0.04/0.055
LF一次成分 |  | 0.86 | 0.11 | 0.34 | 0.028 | 0.024 | 4.09 | 4.8 | 1.88 | 6.11 | 0.34 |  | 0.13 | 0.26 | 0.0012 | 0.008 | 0.0097 |  |  |  |  | 40.4 | 199.9 | 5.4
LF二次成分
LF三次成分
VD1次成分
VD1次成分 |  | 0.86 | 0.24 | 0.34 | 0.028 | 0.006 | 4.07 | 4.7 | 1.86 | 6.04 | 0.34 |  | 0.13 | 0.26 | 0.001 | 0.008 | 0.019 |  |  |  |  | 15.9 |  | 0.8
成品成分 | 0.796 | 0.888 | 0.24 | 0.34 | 0.028 | 0.006 | 4.08 | 4.75 | 1.85 | 6.02 | 0.34 |  | 0.13 | 0.26 | 0.001 | 0.008 | 0.017
[7 empty] | . | [6 empty] | 成分调整 | [5 empty] | 渣料统计(kg)
LF操作 |  | 时间 |  | VD操作 |  | 时间 | LF操作时段 |  | 吹氩量 | VD操作时段 |  | 吹氩量 |  | 名称 |  | 一次 | 二次 | 三次 | 合计 | 渣料名称 | 钢包内 | 脱硫渣 | 精炼渣 | 累计
中频出钢完毕 |  | 22:40 |  | VD进站 |  | 23:30 | 造脱硫渣 |  | 40 | 真空达标 |  |  |  | Al | 加入时间 | 23:10 |  |  |  | 石灰 | 200
LF进站 |  | 22:45 |  | 抽真空 |  | 23:35 | 成分调整 |  | 160 | 真空保压1 |  | 20-25 |  |  | 加入量 | 45米 |  |  |  | 萤石
测温造脱硫渣 |  | 22:47 |  | 破真空 |  | 23:50 | 造精炼渣 |  | 30 | 电极出站前搅拌 |  | 20 |  | Fe-Si | 加入时间 | 23:10 |  |  |  | 铝矾土
一次取样 |  | 22:57 |  | 取样测温 |  | 23:57 | 铸锭出站前搅拌 |  |  | 软吹 |  |  |  |  | 加入量 | 40 |  |  |  | 铝粒 |  | 5
造精炼渣 |  | 23:00 |  | 软吹开始 |  |  | 温度控制，℃ | [6 empty] | C粉 |  |  | 6 |  |  | 碳
调整成分 |  | 23:10 |  | 软吹结束 |  |  |  |  | 温度 | 时间节点 |  | 温度 |  | C线（（米） | [5 empty] | 硅钙
测温取二次样 |  |  |  | 出站前搅拌 |  |  | LF进站 |  | 1516/1510 | VD进站 |  | 1589 |  | FeMo | [5 empty] | 铝氧粉 |  | 80
三次样 |  |  |  | 出站 |  | 0:00 | 造精炼渣后 |  |  | VD破空温度 |  |  |  | V | [5 empty] | 总计
|  |  |  | 处理时间 |  | 1900-01-29 | 软吹前温度 |  |  | 软吹过程温度 |  |  |  | 低Cr | [5 empty] | 备 注
LF2进站（铸锭） |  | 0:05 |  | 抽真空 |  |  | LF出站 |  | 1610/1489 | VD出站 |  | 1515 |  | 高Cr | [5 empty] | MIF-LF-VD-LF2-铸锭
铸锭停吹氩前搅拌 |  |  |  | 汽包压力（Mpa） | [9 empty] | W
LF出站 |  | 23:25/0:25 |  | 真空度（pa） |  | 50 | LF进站电表读数 |  |  | 2257.28 |  |  |  | CO
送电时间(分) |  | 37 |  | 达标时间(s) |  | 445 | LF出站电表读数 |  |  | 2257.51 |  |  |  | Nb
软吹时间(分) |  |  |  | 保压时间(s) |  | 835 | 本炉LF电耗，Kw/h |  |  | 2300 |  |  |  | Mn
总时间(分) |  | 40/15 |  | 总时间(s) |  | 1280 | 吨钢电耗，Kw/h |  |  | 87.38 |  |  |  | Al块
成分(%) | Nb |  |  | Zn | As | Sb | Bi | Zr
控制范围 | ≤0.1 | ≤0.03 | ≤0.003 | ≤0.03 | ≤0.03 | ≤0.1 | ≤0.03 | ≤0.03
LF进站成分
LF二次成分
LF三次成分
VD2出站成分
VD出站成分
成品成分
出勤人数 |  |  | 负责人 | 魏新哲 |  | 精炼工 | 高志宽 | 陈昌春 | [10 empty] | 记录员 | 董杰伟

## 26
|  |  |  | 炼钢分厂 |  |  | j甲班 | [7 empty] | 19年1月18日20时 至19日8时
LF炉号 | VD炉号 | 钢包号 | 包龄 |  | 熔炼炉号 |  | 冶炼钢种 |  | LF执行工艺卡 |  | VD执行工艺卡 | [8 empty] | LF进站钢水量(t) |  |  | LF/VD出站钢水量(t)
F26 | V26 | 6 | 40 |  | VA9014026 |  | HYM35 |  | TF1840200 |  | TV1840200 | [8 empty] | 26.12 |  |  | 26.12
成分 | Ac | C | Si | Mn | P | S | Cr | Mo | V | W | Co | Nb | Cu | Ni | Pb | Sn | Al | TI | RE |  |  | O | N | H
成品范围 | 0.79/0.82 | 0.88/0.92 | 0.28/0.45 | 0.2/0.4 | ≤0.025 | ≤0.01 | 3.9/4.3 | 4.75/5.0 | 1.8/2 | 5.95/6.25 | 4.65/4.9 |  | ≤0.25 | ≤0.3 | ≤0.0025 | ≤0.010 | 0.015/0.035 |  |  |  |  | 16 | 150 | 1.5
成品目标值
LF控制范围 | 0.79/0.82 | 0.88/0.92 | 0.28/0.45 | 0.2/0.4 | ≤0.025 | ≤0.01 | 3.9/4.3 | 4.75/5.0 | 1.8/2 | 5.95/6.25 | 4.65/4.9 |  | ≤0.25 | ≤0.3 | ≤0.0025 | ≤0.010 | 0.035/0.055
LF一次成分 |  | 0.863 | 0.31 | 0.29 | 0.021 | 0.003 | 3.92 | 4.83 | 1.82 | 5.98 | 4.71 |  | 0.09 | 0.23 | 0.0009 | 0.008 | 0.045 |  |  |  |  | 27.4 | 2847 | 4
LF二次成分
LF三次成分
VD1次成分
VD1次成分 |  | 0.86 | 0.31 | 0.29 | 0.021 | 0.003 | 4.01 | 4.81 | 1.83 | 6.05 | 4.7 |  | 0.09 | 0.24 | 0.0009 | 0.009 | 0.043 |  |  |  |  | 15.5 | 124.4 | 0.9
成品成分 | 0.8 | 0.9 | 0.31 | 0.29 | 0.021 | 0.003 | 4.03 | 4.87 | 1.86 | 6.07 | 4.7 |  | 0.09 | 0.24 | 0.0009 | 0.009 | 0.033
[7 empty] | . | [6 empty] | 成分调整 | [5 empty] | 渣料统计(kg)
LF操作 |  | 时间 |  | VD操作 |  | 时间 | LF操作时段 |  | 吹氩量 | VD操作时段 |  | 吹氩量 |  | 名称 |  | 一次 | 二次 | 三次 | 合计 | 渣料名称 | 钢包内 | 脱硫渣 | 精炼渣 | 累计
中频出钢完毕 |  | 1:40 |  | VD进站 |  | 2:50 | 造脱硫渣 |  | 50 | 真空达标 |  |  |  | Al | 加入时间 | 2:30 |  |  |  | 石灰 | 200
LF进站 |  | 1:45 |  | 抽真空 |  | 2:55 | 成分调整 |  | 165 | 真空保压1 |  | 20-25 |  |  | 加入量 | 15米 |  |  |  | 萤石
测温造脱硫渣 |  | 1:47 |  | 破真空 |  | 3:17 | 造精炼渣 |  | 40 | 电极出站前搅拌 |  |  |  | Fe-Si | 加入时间 |  |  |  |  | 铝矾土
一次取样 |  | 1:55 |  | 取样测温 |  | 3:20 | 铸锭出站前搅拌 |  |  | 软吹 |  | 8 |  |  | 加入量 |  |  |  |  | 铝粒 |  | 5
造精炼渣 |  | 1:56 |  | 软吹开始 |  | 3:20 | 温度控制，℃ | [6 empty] | C粉 | [5 empty] | 碳
调整成分 |  | 2:25 |  | 软吹结束 |  | 3:38 |  |  | 温度 | 时间节点 |  | 温度 |  | C线（（米） | [5 empty] | 硅钙
测温取二次样 |  |  |  | 出站前搅拌 |  |  | LF进站 |  | 1512 | VD进站 |  | 1582 |  | FeMo |  | 15 |  |  |  | 铝氧粉 |  | 80
三次样 |  |  |  | 出站 |  | 3:40 | 造精炼渣后 |  |  | VD破空温度 |  |  |  | V |  | 15 |  |  |  | 总计
|  |  |  | 处理时间 |  | 50/18 | 软吹前温度 |  |  | 软吹过程温度 |  |  |  | 低Cr |  | 40 |  |  |  | 备 注
LF2进站（铸锭） |  |  |  | 抽真空 |  |  | LF出站 |  | 1596 | VD出站 |  | 1468 |  | 高Cr | [5 empty] | MIF-LF-VD-电极
铸锭停吹氩前搅拌 |  |  |  | 汽包压力（Mpa） | [9 empty] | W |  | 40
LF出站 |  | 2:45 |  | 真空度（pa） |  | 50 | LF进站电表读数 |  |  | 2257.51 |  |  |  | CO |  | 15
送电时间(分) |  | 43 |  | 达标时间(s) |  | 514 | LF出站电表读数 |  |  | 2257.73 |  |  |  | Nb
软吹时间(分) |  |  |  | 保压时间(s) |  | 1391 | 本炉LF电耗，Kw/h |  |  | 2200 |  |  |  | Mn
总时间(分) |  | 60 |  | 总时间(s) |  | 1905 | 吨钢电耗，Kw/h |  |  | 84.22665 |  |  |  | Al块
成分(%) | Nb |  |  | Zn | As | Sb | Bi | Zr
控制范围 | ≤0.1 | ≤0.03 | ≤0.003 | ≤0.03 | ≤0.03 | ≤0.1 | ≤0.03 | ≤0.03
LF进站成分
LF二次成分
LF三次成分
VD2出站成分
VD出站成分
成品成分
出勤人数 |  |  | 负责人 | 魏新哲 |  | 精炼工 | 陈昌春 | 高志宽 | [10 empty] | 记录员 | 董杰伟

## 27
|  |  |  | 炼钢分厂 |  |  | 甲班 | [7 empty] | 19年1月18日20时 至19日8时
LF炉号 | VD炉号 | 钢包号 | 包龄 |  | 熔炼炉号 |  | 冶炼钢种 |  | LF执行工艺卡 |  | VD执行工艺卡 | [8 empty] | LF进站钢水量(t) |  |  | LF/VD出站钢水量(t)
F27 | V1527 | 10 | 41 |  | VA9011027 |  | EHYM2-2 |  | TF1810103 |  | TV1810103 | [8 empty] | 26.28 |  |  | 26.28
成分 | Ac | C | Si | Mn | P | S | Cr | Mo | V | W | Co | Nb | Cu | Ni | Pb | Sn | Al | TI | RE |  |  | O | N | H
成品范围 | 0.78/0.8 | 0.88/0.91 | 0.25/0.45 | 0.28/0.4 | ≤0.028 | ≤0.01 | 3.9/4.4 | 4.7/4.9 | 1.78/1.95 | 6/6.3 | ≤0.5 |  | ≤0.25 | ≤0.30 | ≤0.0020 | ≤0.015 | 0.015/0.035 |  |  |  |  | 18 |  | 1.5
成品目标值
LF控制范围 | 0.78/0.8 | 0.88/0.91 | 0.25/0.45 | 0.28/0.4 | ≤0.028 | ≤0.01 | 3.9/4.4 | 4.7/4.9 | 1.78/1.95 | 6/6.3 | ≤0.5 |  | ≤0.25 | ≤0.30 | ≤0.0020 | ≤0.015 | 0.045/0.065
LF一次成分 |  | 0.85 | 0.19 | 0.32 | 0.028 | 0.01 | 4.15 | 4.81 | 1.86 | 6.1 | 0.32 |  | 0.12 | 0.26 | 0.0014 | 0.008 | 0.02 |  |  |  |  | 16.8 |  | 4.5
LF二次成分
LF三次成分
VD1次成分
VD1次成分 |  | 0.89 | 0.29 | 0.32 | 0.028 | 0.005 | 4.13 | 4.8 | 1.86 | 6.1 | 0.32 |  | 0.12 | 0.26 | 0.0011 | 0.007 | 0.016 |  |  |  |  | 11 |  | 0.6
成品成分 | 0.79 | 0.9 | 0.29 | 0.32 | 0.028 | 0.005 | 4.14 | 4.82 | 1.87 | 6.1 | 0.32 |  | 0.12 | 0.26 | 0.001 | 0.008 | 0.017
[7 empty] | . | [6 empty] | 成分调整 | [5 empty] | 渣料统计(kg)
LF操作 |  | 时间 |  | VD操作 |  | 时间 | LF操作时段 |  | 吹氩量 | VD操作时段 |  | 吹氩量 |  | 名称 |  | 一次 | 二次 | 三次 | 合计 | 渣料名称 | 钢包内 | 脱硫渣 | 精炼渣 | 累计
中频出钢完毕 |  | 4:40 |  | VD进站 |  | 5:30 | 造脱硫渣 |  | 40 | 真空达标 |  |  |  | Al | 加入时间 | 5:10 |  |  |  | 石灰 | 200
LF进站 |  | 4:45 |  | 抽真空 |  | 5:35 | 成分调整 |  | 160 | 真空保压1 |  | 20-25 |  |  | 加入量 | 40米 |  |  |  | 萤石
测温造脱硫渣 |  | 4:47 |  | 破真空 |  | 5:57 | 造精炼渣 |  | 30 | 电极出站前搅拌 |  |  |  | Fe-Si | 加入时间 | 5:10 |  |  |  | 铝矾土
一次取样 |  | 4:57 |  | 取样测温 |  | 6:00 | 铸锭出站前搅拌 |  |  | 软吹 |  | 8 |  |  | 加入量 | 33 |  |  |  | 铝粒 |  | 5
造精炼渣 |  | 5:00 |  | 软吹开始 |  | 6:00 | 温度控制，℃ | [6 empty] | C粉 |  | 12 |  |  |  | 碳
调整成分 |  | 5:10 |  | 软吹结束 |  | 6:12 |  |  | 温度 | 时间节点 |  | 温度 |  | C线（（米） | [5 empty] | 硅钙
测温取二次样 |  |  |  | 出站前搅拌 |  |  | LF进站 |  | 1518 | VD进站 |  | 1595 |  | FeMo | [5 empty] | 铝氧粉 |  | 80
三次样 |  |  |  | 出站 |  | 6:15 | 造精炼渣后 |  |  | VD破空温度 |  | 1535 |  | V | [5 empty] | 总计
|  |  |  | 处理时间 |  | 45*12 | 软吹前温度 |  |  | 软吹过程温度 |  |  |  | 低Cr | [5 empty] | 备 注
LF2进站（铸锭） |  |  |  | 抽真空 |  |  | LF出站 |  | 1609 | VD出站 |  | 1485 |  | 高Cr | [5 empty] | MIF-LF-VD-电极
铸锭停吹氩前搅拌 |  |  |  | 汽包压力（Mpa） | [9 empty] | W
LF出站 |  | 5:25 |  | 真空度（pa） |  | 50 | LF进站电表读数 |  |  | 2257.73 |  |  |  | CO
送电时间(分) |  | 35 |  | 达标时间(s) |  | 467 | LF出站电表读数 |  |  | 2257.95 |  |  |  | Nb
软吹时间(分) |  |  |  | 保压时间(s) |  | 840 | 本炉LF电耗，Kw/h |  |  | 2200 |  |  |  | Mn
总时间(分) |  | 40 |  | 总时间(s) |  | 1313 | 吨钢电耗，Kw/h |  |  | 83.71385 |  |  |  | Al块
成分(%) | Nb |  |  | Zn | As | Sb | Bi | Zr
控制范围 | ≤0.1 | ≤0.03 | ≤0.003 | ≤0.03 | ≤0.03 | ≤0.1 | ≤0.03 | ≤0.03
LF进站成分
LF二次成分
LF三次成分
VD2出站成分
VD出站成分
成品成分
出勤人数 |  |  | 负责人 | 魏新哲 |  | 精炼工 | 高志宽 |  | 陈昌春 | [9 empty] | 记录员 | 董杰伟

## 28
|  |  |  | 炼钢分厂 |  |  | 乙班 | [7 empty] | 19年1月19日8时 至19日20时
LF炉号 | VD炉号 | 钢包号 | 包龄 |  | 熔炼炉号 |  | 冶炼钢种 |  | LF执行工艺卡 |  | VD执行工艺卡 | [8 empty] | LF进站钢水量(t) |  |  | LF/VD出站钢水量(t)
F28 | V28 | 10 | 42 |  | VA9011028 |  | HYM2-1 |  | VF2-1810106 |  | VF2-1810106 | [8 empty] | 26.2 |  |  | 26.2
成分 | Ac | C | Si | Mn | P | S | Cr | Mo | V | W | Co | Nb | Cu | Ni | Pb | Sn | Al | TI | RE |  |  | O | N | H
成品范围 | 0.75/0.77 | 0.83/0.86 | 0.21/0.4 | 0.28/0.40 | ≤0.030 | ≤0.01 | 3.9/4.4 | 4.7/4.95 | 1.75/1.95 | 5.7/6.1 | ≤0.5 |  | ≤0.25 | ≤0.30 | ≤0.0020 | ≤0.015 | 0.01/0.025 |  |  |  |  | 18 |  | 1.5
成品目标值
LF控制范围 | 0.73/0.76 | 0.82/0.85 | 0.21/0.4 | 0.28/0.40 | ≤0.030 | ≤0.01 | 3.9/4.4 | 4.7/4.95 | 1.75/1.95 | 5.7/6.1 | ≤0.5 |  | ≤0.25 | ≤0.30 | ≤0.0020 | ≤0.015 | 0.03/0.05
LF一次成分 |  | 0.8 | 0.18 | 0.31 | 0.026 | 0.013 | 3.99 | 4.76 | 1.831 | 5.81 | 0.35 |  | 0.12 | 0.27 | 0.0012 | 0.0076 | 0.037 |  |  |  |  | 20.3 | 189.2 | 3.7
LF二次成分
LF三次成分
VD1次成分
VD1次成分 |  | 0.83 | 0.26 | 0.31 | 0.027 | 0.007 | 4.04 | 4.85 | 1.84 | 5.83 | 0.34 |  | 0.12 | 0.17 | 0.0012 | 0.0076 | 0.014 |  |  |  |  | 13.1 | 126.7 | 1.5
成品成分 | 0.759 | 0.846 | 0.26 | 0.31 | 0.027 | 0.007 | 4.06 | 4.86 | 1.82 | 5.92 | 0.34 |  | 0.12 | 0.26 | 0.001 | 0.008 | 0.011
[7 empty] | . | [6 empty] | 成分调整 | [5 empty] | 渣料统计(kg)
LF操作 |  | 时间 |  | VD操作 |  | 时间 | LF操作时段 |  | 吹氩量 | VD操作时段 |  | 吹氩量 |  | 名称 |  | 一次 | 二次 | 三次 | 合计 | 渣料名称 | 钢包内 | 脱硫渣 | 精炼渣 | 累计
中频出钢完毕 |  | 17:10 |  | VD进站 |  | 18:15 | 造脱硫渣 |  | 65 | 真空达标 |  |  |  | Al | 加入时间 |  |  |  |  | 石灰 | 200
LF进站 |  | 17:15 |  | 抽真空 |  | 18:20 | 成分调整 |  | 160 | 真空保压1 |  | 25-30 |  |  | 加入量 | 10 |  |  |  | 萤石
测温造脱硫渣 |  | 17:17 |  | 破真空 |  | 18:40 | 造精炼渣 |  | 21 | 电极出站前搅拌 |  |  |  | Fe-Si | 加入时间 |  |  |  |  | 铝矾土
一次取样 |  | 17:27 |  | 取样测温 |  | 18:43 | 铸锭出站前搅拌 |  | 25 | 软吹 |  |  |  |  | 加入量 | 25 |  |  |  | 铝粒 |  | 5
造精炼渣 |  | 17:30 |  | 软吹开始 |  |  | 温度控制，℃ | [6 empty] | C粉 |  | 9 | 5 |  |  | 碳
调整成分 |  | 17:45 |  | 软吹结束 |  |  |  |  | 温度 | 时间节点 |  | 温度 |  | C线（（米） | [5 empty] | 硅钙
测温取二次样 |  |  |  | 出站前搅拌 |  |  | LF进站 |  | 1535/1520 | VD进站 |  | 1607 |  | FeMo |  | 42 |  |  |  | 铝氧粉 |  | 80
三次样 |  |  |  | 出站 |  | 18:45 | 造精炼渣后 |  | 1566 | VD破空温度 |  |  |  | V | [5 empty] | 总计
|  |  |  | 处理时间 |  | 30 | 软吹前温度 |  | 1615/1489 | 软吹过程温度 |  |  |  | 低Cr | [5 empty] | 备 注
LF2进站（铸锭） |  | 18:55 |  | 抽真空 |  |  | LF出站 |  |  | VD出站 |  | 1525 |  | 高Cr |  | 30 |  |  |  | MIF-LF-VD-LF2-铸锭，
铸锭停吹氩前搅拌 |  | 19:07 |  | 汽包压力（Mpa） | [9 empty] | W |  | 10
LF出站 |  | 18:05/19:10 |  | 真空度（pa） |  | 50 | LF进站电表读数 |  |  | 2257.95 |  |  |  | CO
送电时间(分) |  | 34 |  | 达标时间(s) |  | 397 | LF出站电表读数 |  |  | 2258.2 |  |  |  | Nb
软吹时间(分) |  |  |  | 保压时间(s) |  | 815 | 本炉LF电耗，Kw/h |  |  | 2500 |  |  |  | Mn
总时间(分) |  | 55/15 |  | 总时间(s) |  | 1209 | 吨钢电耗，Kw/h |  |  | 95.41985 |  |  |  | Al块
成分(%) | Nb |  |  | Zn | As | Sb | Bi | Zr
控制范围 | ≤0.1 | ≤0.03 | ≤0.003 | ≤0.03 | ≤0.03 | ≤0.1 | ≤0.03 | ≤0.03
LF进站成分
LF二次成分
LF三次成分
VD2出站成分
VD出站成分
成品成分
出勤人数 |  |  | 负责人 | 刘增运 |  | 精炼工 | 陈吉卫 | 闫云周 | 张鹏涛 | [9 empty] | 记录员 | 史超

## 29
|  |  |  | 炼钢分厂 |  |  | 丙 | [7 empty] | 19年1月19日20时 至20日8时
LF炉号 | VD炉号 | 钢包号 | 包龄 |  | 熔炼炉号 |  | 冶炼钢种 |  | LF执行工艺卡 |  | VD执行工艺卡 | [8 empty] | LF进站钢水量(t) |  |  | LF/VD出站钢水量(t)
F29 | V29 | 10 | 43 |  | VA9011029 |  | EHYTM2 |  | TF1810400 |  | TV1810400 | [8 empty] | 26.42 |  |  | 26.42
成分 | Ac | C | Si | Mn | P | S | Cr | Mo | V | W | Co | Nb | Cu | Ni | Pb | Sn | Al | TI | RE |  |  | O | N | H
成品范围 | 0.75/0.77 | 0.84/0.88 | 0.28/0.45 | 0.28/0.40 | ≤0.029 | ≤0.01 | 3.9/4.35 | 4.8/5.15 | 1.9/2.1 | 5.7/6.2 | ≤0.5 | 0.05/0.075 | ≤0.20 | ≤0.20 | ≤0.0020 | ≤0.015 | 0.08/0.12 |  |  |  |  | 18 |  | 1.5
成品目标值
LF控制范围 | 0.75/0.77 | 0.84/0.87 | 0.28/0.45 | 0.28/0.40 | ≤0.029 | ≤0.01 | 3.9/4.35 | 4.8/5.15 | 1.9/2.1 | 5.7/6.2 | ≤0.5 | 0.05/0.075 | ≤0.20 | ≤0.20 | ≤0.0020 | ≤0.015 | 0.12/0.16
LF一次成分 |  | 0.812 | 0.27 | 0.34 | 0.025 | 0.015 | 3.89 | 4.73 | 1.92 | 5.74 |  | 0.054 | 0.11 | 0.19 | 0.001 | 0.007 | 0.011 |  |  |  |  | 15.8 | 206.5 | 3.3
LF二次成分
LF三次成分
VD1次成分
VD1次成分 |  | 0.872 | 0.38 | 0.33 | 0.026 | 0.006 | 4.01 | 4.99 | 2 | 5.83 |  | 0.056 | 0.12 | 0.18 | 0.001 | 0.007 | 0.085 |  |  |  |  | 12.4 | 122.4 | 0.9
成品成分 | 0.758 | 0.875 | 0.38 | 0.34 | 0.025 | 0.004 | 4 | 5 | 2 | 5.76 |  | 0.056 | 0.12 | 0.18 | 0.001 | 0.007 | 0.085
[7 empty] | . | [6 empty] | 成分调整 | [5 empty] | 渣料统计(kg)
LF操作 |  | 时间 |  | VD操作 |  | 时间 | LF操作时段 |  | 吹氩量 | VD操作时段 |  | 吹氩量 |  | 名称 |  | 一次 | 二次 | 三次 | 合计 | 渣料名称 | 钢包内 | 脱硫渣 | 精炼渣 | 累计
中频出钢完毕 |  | 21:10 |  | VD进站 |  | 22:20 | 造脱硫渣 |  | 50 | 真空达标 |  |  |  | Al | 加入时间 | 21:35 | 22:00 |  |  | 石灰 | 200
LF进站 |  | 21:15 |  | 抽真空 |  | 22:23 | 成分调整 |  | 150 | 真空保压1 |  | 20-25 |  |  | 加入量 | 40 | 130MI |  |  | 萤石
测温造脱硫渣 |  | 21:18 |  | 破真空 |  | 22:45 | 造精炼渣 |  | 20 | 电极出站前搅拌 |  | 20 |  | Fe-Si | 加入时间 |  |  |  |  | 铝矾土
一次取样 |  | 21:26 |  | 取样测温 |  | 22:48 | 铸锭出站前搅拌 |  |  | 软吹 |  | 9 |  |  | 加入量 |  |  |  |  | 铝粒 |  | 5
造精炼渣 |  | 21:28 |  | 软吹开始 |  | 22:50 | 温度控制，℃ | [6 empty] | C粉 |  | 9 | 3 |  |  | 碳
调整成分 |  | 21:30 |  | 软吹结束 |  | 23:20 |  |  | 温度 | 时间节点 |  | 温度 |  | C线（（米） | [5 empty] | 硅钙
测温取二次样 |  |  |  | 出站前搅拌 |  | 23:25 | LF进站 |  | 1521 | VD进站 |  | 1605 |  | FeMo |  | 80 |  |  |  | 铝氧粉 |  | 80
三次样 |  |  |  | 出站 |  | 65*30 | 造精炼渣后 |  |  | VD破空温度 |  | 1530 |  | V |  | 12 |  |  |  | 总计
|  |  |  | 处理时间 |  |  | 软吹前温度 |  |  | 软吹过程温度 |  |  |  | 低Cr |  | 50 |  |  |  | 备 注
LF2进站（铸锭） |  |  |  | 抽真空 |  |  | LF出站 |  | 1610 | VD出站 |  | 1500 |  | 高Cr | [5 empty] | MIF-LF-VD-电极
铸锭停吹氩前搅拌 |  |  |  | 汽包压力（Mpa） | [9 empty] | W |  | 30
LF出站 |  | 22:10 |  | 真空度（pa） |  | 70 | LF进站电表读数 |  |  | 2258.2 |  |  |  | RE
送电时间(分) |  | 39 |  | 达标时间(s) |  | 460 | LF出站电表读数 |  |  | 2258.47 |  |  |  | 铝块
软吹时间(分) |  |  |  | 保压时间(s) |  | 893 | 本炉LF电耗，Kw/h |  |  | 2700 |  |  |  | XT |  |  | 26
总时间(分) |  | 55 |  | 总时间(s) |  | 1353 | 吨钢电耗，Kw/h |  |  | 101 |  |  |  | Al块
成分(%) | Nb |  |  | Zn | As | Sb | Bi | Zr
控制范围 | ≤0.1 | ≤0.03 | ≤0.003 | ≤0.03 | ≤0.03 | ≤0.1 | ≤0.03 | ≤0.03
LF进站成分
LF二次成分
LF三次成分
VD2出站成分
VD出站成分
成品成分
次 |  |  | 负责人 | 王占涛 |  | 精炼工 | 王浩 | 焦凯旋 | 史雨帅 | [9 empty] | 记录员 | 何肖青

## 30
|  |  |  | 炼钢分厂 |  |  | 丙 | [7 empty] | 19年1月19日20时 至20日8时
LF炉号 | VD炉号 | 钢包号 | 包龄 |  | 熔炼炉号 |  | 冶炼钢种 |  | LF执行工艺卡 |  | VD执行工艺卡 | [8 empty] | LF进站钢水量(t) |  |  | LF/VD出站钢水量(t)
F10 | V10 | 6 | 33 |  | VA9011010 |  | EHYTM2 |  | TF1810400 |  | TV1810400 | [8 empty] | 25.02 |  |  | 25.02
成分 | Ac | C | Si | Mn | P | S | Cr | Mo | V | W | Co | Nb | Cu | Ni | Pb | Sn | Al | TI | RE |  |  | O | N | H
成品范围 | 0.78/0.8 | 0.88/0.91 | 0.25/0.45 | 0.28/0.40 | ≤0.028 | ≤0.01 | 3.9/4.4 | 4.7/4.9 | 1.78/1.95 | 6.00/6.3 | ≤0.5 |  | ≤0.25 | ≤0.30 | ≤0.0020 | ≤0.015 | 0.015/0.025 |  |  |  |  | 18 |  | 1.5
成品目标值
LF控制范围 |  | 0.88/0.91 | 0.25/0.45 | 0.28/0.40 | ≤0.028 | ≤0.01 | 3.9/4.4 | 4.7/4.9 | 1.78/1.95 | 6.00/6.3 | ≤0.5 |  | ≤0.25 | ≤0.30 | ≤0.0020 | ≤0.015 | 0.045/0.065
LF一次成分 |  | 0.858 | 0.187 | 0.329 | 0.0267 | 0.0102 | 4.01 | 4.82 | 1.842 | 6.02 | 0.38 |  | 0.12 | 0.267 | 0.0012 | 0.0075 | 0.021 |  |  |  |  | 17.8 | 167.6 | 4.5
LF二次成分
LF三次成分
VD1次成分
VD1次成分 | 0.79 | 0.887 | 0.303 | 0.32 | 0.0269 | 0.005 | 4.02 | 4.84 | 1.855 | 6.1 | 0.39 |  | 0.12 | 0.26 | 0.001 | 0.007 | 0.033 |  |  |  |  | 17.6 | 131.3 | 0.8
成品成分 | 0.79 | 0.892 | 0.3 | 0.32 | 0.026 | 0.005 | 4.01 | 4.81 | 1.847 | 6.1 | 0.39 |  | 0.12 | .26. | 0.001 | 0.007 | 0.029
[7 empty] | . | [6 empty] | 成分调整 | [5 empty] | 渣料统计(kg)
LF操作 |  | 时间 |  | VD操作 |  | 时间 | LF操作时段 |  | 吹氩量 | VD操作时段 |  | 吹氩量 |  | 名称 |  | 一次 | 二次 | 三次 | 合计 | 渣料名称 | 钢包内 | 脱硫渣 | 精炼渣 | 累计
中频出钢完毕 |  | 0:20 |  | VD进站 |  | 1:30 | 造脱硫渣 |  | 60 | 真空达标 |  |  |  | Al | 加入时间 | 0:50 |  |  |  | 石灰 | 200
LF进站 |  | 0：25/2：15 |  | 抽真空 |  | 1:35 | 成分调整 |  | 165 | 真空保压1 |  | 25-30 |  |  | 加入量 | 45米 |  |  |  | 萤石
测温造脱硫渣 |  | 0:27 |  | 破真空 |  | 1:56 | 造精炼渣 |  | 22 | 电极出站前搅拌 |  | 20 |  | Fe-Si | 加入时间 | 0:50 |  |  |  | 铝矾土
一次取样 |  | 0:37 |  | 取样测温 |  | 1:59 | 铸锭出站前搅拌 |  |  | 软吹 |  | 7 |  |  | 加入量 | 39 |  |  |  | 铝粒 |  | 5
造精炼渣 |  | 0:38 |  | 软吹开始 |  | 2:00 | 温度控制，℃ | [6 empty] | C粉 |  | 10 |  |  |  | 碳
调整成分 |  | 0:50 |  | 软吹结束 |  | 2:08 |  |  | 温度 | 时间节点 |  | 温度 |  | C线（（米） | [5 empty] | 硅钙
测温取二次样 |  |  |  | 出站前搅拌 |  |  | LF进站 |  | 1511 | VD进站 |  | 1590 |  | FeMo | [5 empty] | 铝氧粉 |  | 80
三次样 |  |  |  | 出站 |  | 2:10 | 造精炼渣后 |  |  | VD破空温度 |  | 1530 |  | V | [5 empty] | 总计
|  |  |  | 处理时间 |  | 40 | 软吹前温度 |  |  | 软吹过程温度 |  |  |  | 低Cr | [5 empty] | 备 注
LF2进站（铸锭） |  |  |  | 抽真空 |  |  | LF出站 |  | 1610 | VD出站 |  | 1500 |  | 高Cr | [5 empty] | MIF-LF-VD-电极。2:00-2:45化验室故障，回LF等待V1光谱样。
铸锭停吹氩前搅拌 |  |  |  | 汽包压力（Mpa） | [9 empty] | W |  | 40
LF出站 |  | 1：20/2：50 |  | 真空度（pa） |  | 70 | LF进站电表读数 |  |  | 2258.47 |  |  |  | RE
送电时间(分) |  | 40 |  | 达标时间(s) |  | 417 | LF出站电表读数 |  |  | 2258.72 |  |  |  | 铝块
软吹时间(分) |  |  |  | 保压时间(s) |  | 807 | 本炉LF电耗，Kw/h |  |  | 2500 |  |  |  | Mn
总时间(分) |  | 60/35 |  | 总时间(s) |  | 1229 | 吨钢电耗，Kw/h |  |  | 95 |  |  |  | Al块
成分(%) | Nb |  |  | Zn | As | Sb | Bi | Zr
控制范围 | ≤0.1 | ≤0.03 | ≤0.003 | ≤0.03 | ≤0.03 | ≤0.1 | ≤0.03 | ≤0.03
LF进站成分
LF二次成分
LF三次成分
VD2出站成分
VD出站成分
成品成分
次 |  |  | 负责人 | 王占涛 |  | 精炼工 | 王浩 | 焦凯旋 | 史雨帅 | [9 empty] | 记录员 | 何肖青

## 31
|  |  |  | 炼钢分厂 |  |  | 丙 | [7 empty] | 19年1月19日20时 至20日8时
LF炉号 | VD炉号 | 钢包号 | 包龄 |  | 熔炼炉号 |  | 冶炼钢种 |  | LF执行工艺卡 |  | VD执行工艺卡 | [8 empty] | LF进站钢水量(t) |  |  | LF/VD出站钢水量(t)
F31 | V31 | 10 | 44 |  | VA9011031 |  | FM2 |  | TF1810400 |  | TV1810400 | [8 empty] | 26.45 |  |  | 26.45
成分 | Ac | C | Si | Mn | P | S | Cr | Mo | V | W | Co | Nb | Cu | Ni | Pb | Sn | Al | TI | RE |  |  | O | N | H
成品范围 | 0.77/0.8 | 0.81/0.85 | 0.21/0.4 | 0.28/0.40 | ≤0.033 | ≤0.01 | 3.9/4.3 | 4.55/4.85 | 1.75/1.95 | 5.55/5.95 | ≤0.5 |  | ≤0.25 | ≤0.30 | ≤0.0030 | ≤0.020 | 0.01/0.025 |  |  |  |  | 18 |  | 1.5
成品目标值
LF控制范围 | 0.77/0.8 | 0.81/0.85 | 0.21/0.4 | 0.28/0.40 | ≤0.033 | ≤0.01 | 3.9/4.3 | 4.55/4.85 | 1.75/1.95 | 5.55/5.95 | ≤0.5 |  | ≤0.25 | ≤0.30 | ≤0.0030 | ≤0.020 | 0.04/0.055
LF一次成分 |  | 0.775 | 0.2 | 0.32 | 0.026 | 0.021 | 3.86 | 4.65 | 1.78 | 5.54 |  |  | 0.11 | 0.25 | 0.001 | 0.007 | 0.018 |  |  |  |  | 21.8 | 143.8 | 4.3
LF二次成分 |  | 0.814 | 0.22 | 0.32 | 0.026 | 0.009 | 4 | 4.64 | 1.8 | 5.64 |  |  | 0.11 | 0.25 | 0.001 | 0.007 | 0.009
LF三次成分
VD1次成分
VD1次成分 |  | 0.819 | 0.249 | 0.32 | 0.026 | 0.007 | 4.03 | 4.6 | 1.78 | 5.66 |  |  | 0.11 | 0.25 | 0.001 | 0.007 | 0.025 |  |  |  |  | 16.3 | 116.4 | 1
成品成分 | 0.771 | 0.832 | 0.24 | 0.32 | 0.026 | 0.01 | 4.01 | 4.62 | 1.79 | 5.66 |  |  | 0.11 | 0.25 | 0.001 | 0.007 | 0.022
[7 empty] | . | [6 empty] | 成分调整 | [5 empty] | 渣料统计(kg)
LF操作 |  | 时间 |  | VD操作 |  | 时间 | LF操作时段 |  | 吹氩量 | VD操作时段 |  | 吹氩量 |  | 名称 |  | 一次 | 二次 | 三次 | 合计 | 渣料名称 | 钢包内 | 脱硫渣 | 精炼渣 | 累计
中频出钢完毕 |  | 4:10 |  | VD进站 |  | 5:20 | 造脱硫渣 |  | 50 | 真空达标 |  |  |  | Al | 加入时间 |  | 4:50 |  |  | 石灰 | 200
LF进站 |  | 4:15 |  | 抽真空 |  | 5:22 | 成分调整 |  | 155 | 真空保压1 |  | 20-25 |  |  | 加入量 |  | 40米 |  |  | 萤石
测温造脱硫渣 |  | 4:18 |  | 破真空 |  | 5:42 | 造精炼渣 |  | 20 | 电极出站前搅拌 |  |  |  | Fe-Si | 加入时间 | 4:40 | 4:50 |  |  | 铝矾土
一次取样 |  | 4:25 |  | 取样测温 |  | 5:42 | 铸锭出站前搅拌 |  | 23 | 软吹 |  |  |  |  | 加入量 | 10 | 6 |  |  | 铝粒 |  | 5
造精炼渣 |  | 4:28 |  | 软吹开始 |  |  | 温度控制，℃ | [6 empty] | C粉 |  | 12 | 6 |  |  | 碳
调整成分 |  | 4:40 |  | 软吹结束 |  |  |  |  | 温度 | 时间节点 |  | 温度 |  | C线（（米） | [5 empty] | 硅钙
测温取二次样 |  | 4:55 |  | 出站前搅拌 |  |  | LF进站 |  | 1519/1520 | VD进站 |  | 1596 |  | FeMo | [5 empty] | 铝氧粉 |  | 80
三次样 |  |  |  | 出站 |  | 5:45 | 造精炼渣后 |  |  | VD破空温度 |  |  |  | V |  | 8 |  |  |  | 总计
|  |  |  | 处理时间 |  | 25 | 软吹前温度 |  |  | 软吹过程温度 |  |  |  | 低Cr |  | 60 |  |  |  | 备 注
LF2进站（铸锭） |  | 5:55 |  | 抽真空 |  |  | LF出站 |  | 1600/1494 | VD出站 |  | 1525 |  | 高Cr | [5 empty] | MIF-LF-VD-LF2-铸锭
铸锭停吹氩前搅拌 |  |  |  | 汽包压力（Mpa） | [9 empty] | W |  | 50
LF出站 |  | 5:10/6:20 |  | 真空度（pa） |  | 70 | LF进站电表读数 |  |  | 2258.72 |  |  |  | RE
送电时间(分) |  | 46 |  | 达标时间(s) |  | 389 | LF出站电表读数 |  |  | 2259.01 |  |  |  | 铝块
软吹时间(分) |  |  |  | 保压时间(s) |  | 805 | 本炉LF电耗，Kw/h |  |  | 2900 |  |  |  | Mn
总时间(分) |  | 55*25 |  | 总时间(s) |  | 1194 | 吨钢电耗，Kw/h |  |  | 109.6408 |  |  |  | Al块
成分(%) | Nb |  |  | Zn | As | Sb | Bi | Zr
控制范围 | ≤0.1 | ≤0.03 | ≤0.003 | ≤0.03 | ≤0.03 | ≤0.1 | ≤0.03 | ≤0.03
LF进站成分
LF二次成分
LF三次成分
VD2出站成分
VD出站成分
成品成分
次 |  |  | 负责人 | 王占涛 |  | 精炼工 | 王浩 | 焦凯旋 | 史雨帅 | [9 empty] | 记录员 | 何肖青

## 32
|  |  |  | 炼钢分厂 |  |  | 甲班 | [7 empty] | 19年1月20日8时 至20日20时
LF炉号 | VD炉号 | 钢包号 | 包龄 |  | 熔炼炉号 |  | 冶炼钢种 |  | LF执行工艺卡 |  | VD执行工艺卡 | [8 empty] | LF进站钢水量(t) |  |  | LF/VD出站钢水量(t)
F32 | V32 | 6 | 42 |  | VA9011032 |  | EHYTM2 |  | TF1810400 |  | TV1810400 | [8 empty] | 26.51 |  |  | 26.51
成分 | Ac | C | Si | Mn | P | S | Cr | Mo | V | W | Co | Nb | Cu | Ni | Pb | Sn | Al | TI | RE |  |  | O | N | H
成品范围 | 0.75/0.77 | 0.84/0.88 | 0.28/0.45 | 0.28/0.40 | ≤0.029 | ≤0.01 | 3.9/4.35 | 4.8/5.15 | 1.9/2.1 | 5.7/6.2 | ≤0.5 | 0.05/0.075 | ≤0.20 | ≤0.20 | ≤0.0020 | ≤0.015 | 0.08/0.12 |  |  |  |  | 18 |  | 1.5
成品目标值
LF控制范围 | 0.75/0.77 | 0.84/0.87 | 0.28/0.45 | 0.28/0.40 | ≤0.029 | ≤0.01 | 3.9/4.35 | 4.8/5.15 | 1.9/2.1 | 5.7/6.2 | ≤0.5 | 0.05/0.075 | ≤0.20 | ≤0.20 | ≤0.0020 | ≤0.015 | 0.12/0.16
LF一次成分 |  | 0.78 | 0.32 | 0.31 | 0.027 | 0.008 | 3.88 | 4.86 | 1.92 | 5.84 | 0.27 | 0.052 | 0.13 | 0.19 | 0.0013 | 0.008 | 0.026 |  |  |  |  | 20.3 | 195.4 | 4.3
LF二次成分 |  | 0.86 | 0.36 | 0.31 | 0.027 | 0.006 | 3.93 | 4.9 | 1.95 | 5.84 | 0.27 | 0.06 | 0.13 | 0.18 | 0.0014 | 0.008 | 0.112
LF三次成分
VD1次成分
VD1次成分 |  | 0.87 | 0.4 | 0.31 | 0.028 | 0.004 | 3.93 | 4.92 | 1.96 | 5.81 | 0.27 | 0.064 | 0.13 | 0.18 | 0.0013 | 0.008 | 0.086 |  |  |  |  | 10.9 | 108.3 | 0.7
成品成分 | 0.76 | 0.86 | 0.4 | 0.31 | 0.027 | 0.004 | 3.92 | 4.95 | 1.98 | 5.76 | 0.27 | 0.064 | 0.13 | 0.18 | 14 | 0.008 | 0.083
[7 empty] | . | [6 empty] | 成分调整 | [5 empty] | 渣料统计(kg)
LF操作 |  | 时间 |  | VD操作 |  | 时间 | LF操作时段 |  | 吹氩量 | VD操作时段 |  | 吹氩量 |  | 名称 |  | 一次 | 二次 | 三次 | 合计 | 渣料名称 | 钢包内 | 脱硫渣 | 精炼渣 | 累计
中频出钢完毕 |  | 7:40 |  | VD进站 |  | 9:15 | 造脱硫渣 |  | 60 | 真空达标 |  |  |  | Al | 加入时间 | 8:20 | 8:35 |  |  | 石灰 | 200
LF进站 |  | 7:45 |  | 抽真空 |  | 9:20 | 成分调整 |  | 165 | 真空保压1 |  | 25-30 |  |  | 加入量 | 140米 | 45米 |  |  | 萤石
测温造脱硫渣 |  | 7:48 |  | 破真空 |  | 9:42 | 造精炼渣 |  | 22 | 电极出站前搅拌 |  | 20 |  | Fe-Si | 加入时间 |  |  |  |  | 铝矾土
一次取样 |  | 8:00 |  | 取样测温 |  | 9:45 | 铸锭出站前搅拌 |  |  | 软吹 |  | 7 |  |  | 加入量 |  |  |  |  | 铝粒 |  | 5
造精炼渣 |  | 8:05 |  | 软吹开始 |  | 9:45 | 温度控制，℃ | [6 empty] | C粉 | [5 empty] | 碳
调整成分 |  | 8:20 |  | 软吹结束 |  | 10:02 |  |  | 温度 | 时间节点 |  | 温度 |  | C线（（米） | [5 empty] | 硅钙
测温取二次样 |  | 8:35 |  | 出站前搅拌 |  |  | LF进站 |  | 1521 | VD进站 |  | 1595 |  | FeMo |  | 30 |  |  |  | 铝氧粉 |  | 80
三次样 |  |  |  | 出站 |  | 10:05 | 造精炼渣后 |  |  | VD破空温度 |  | 1527 |  | V |  | 15 |  |  |  | 总计
|  |  |  | 处理时间 |  | 50/18 | 软吹前温度 |  |  | 软吹过程温度 |  |  |  | 低Cr |  | 60 | 25 |  |  | 备 注
LF2进站（铸锭） |  |  |  | 抽真空 |  |  | LF出站 |  | 1608 | VD出站 |  | 1487 |  | 高Cr | [5 empty] | MIF-LF-VD-电极
铸锭停吹氩前搅拌 |  |  |  | 汽包压力（Mpa） | [9 empty] | W |  | 27
LF出站 |  | 9:10 |  | 真空度（pa） |  | 50 | LF进站电表读数 |  |  | 2259.01 |  |  |  | Nb |  | 3
送电时间(分) |  | 42 |  | 达标时间(s) |  | 431 | LF出站电表读数 |  |  | 2259.36 |  |  |  | XT |  |  |  | 26
软吹时间(分) |  |  |  | 保压时间(s) |  | 797 | 本炉LF电耗，Kw/h |  |  | 3500 |  |  |  | Mn
总时间(分) |  | 75 |  | 总时间(s) |  | 1228 | 吨钢电耗，Kw/h |  |  | 132.0257 |  |  |  | Al块
成分(%) | Nb |  |  | Zn | As | Sb | Bi | Zr
控制范围 | ≤0.1 | ≤0.03 | ≤0.003 | ≤0.03 | ≤0.03 | ≤0.1 | ≤0.03 | ≤0.03
LF进站成分
LF二次成分
LF三次成分
VD2出站成分
VD出站成分
成品成分
出勤人数 |  |  | 负责人 | 魏新哲 |  | 精炼工 | 陈昌春 | 高志宽 | 靳玉成 | [9 empty] | 记录员 | 董杰伟

## 33
|  |  |  | 炼钢分厂 |  |  | 甲班 | [7 empty] | 19年1月20日8时 至20日20时
LF炉号 | VD炉号 | 钢包号 | 包龄 |  | 熔炼炉号 |  | 冶炼钢种 |  | LF执行工艺卡 |  | VD执行工艺卡 | [8 empty] | LF进站钢水量(t) |  |  | LF/VD出站钢水量(t)
F33 | V33 | 8 | 8 |  | VA9014033 |  | EHYM4 |  | VAF-1646600-1 |  | VV-1646600-1 | [8 empty] | 26.22 |  |  | 26.22
成分 | Ac | C | Si | Mn | P | S | Cr | Mo | V | W | Co | Nb | Cu | Ni | Pb | Sn | Al | TI | RE |  |  | O | N | H
成品范围 | 0.85/0.88 | 1.26/132 | 0.3/0.45 | 0.28/0.40 | ≤0.030 | ≤0.01 | 3.90/4.50 | 4.30/5.50 | 3.80/4.50 | 5.30/6.00 | ≤0.5 |  | ≤0.25 | ≤0.30 | ≤0.0020 | ≤0.01 | 0.08/0.13 |  |  |  |  | 16 | 45 | 1
成品目标值
LF控制范围 | 0.85/0.88 | 1.26/132 | 0.3/0.45 | 0.28/0.40 | ≤0.030 | ≤0.01 | 3.90/4.50 | 4.30/5.50 | 3.80/4.50 | 5.30/6.00 | ≤0.5 |  | ≤0.25 | ≤0.30 | ≤0.0020 | ≤0.01 | 0.16/0.19
LF一次成分 |  | 1.19 | 0.33 | 0.34 | 0.028 | 0.016 | 4 | 4.3 | 3.82 | 5.34 | 0.3 |  | 0.11 | 0.29 | 0.0017 | 0.007 | 0.35 |  |  |  |  | 16.1 | 181.2 | 7.1
LF二次成分 | [21 empty] | 8.8 | 76.1 | 0.9
LF三次成分
VD1次成分 | 0.87 | 1.27 | 0.407 | 0.33 | 0.029 | 0.005 | 3.94 | 4.41 | 3.9 | 5.36 | 0.31 |  | 0.11 | 0.28 | 0.0016 | 0.007 | 0.13 |  |  |  |  | 11.4 | 51.9 | 0.1
VD1次成分 | 0.86 | 1.26 | 0.39 | 0.33 | 0.029 | 0.006 | 3.97 | 4.4 | 3.88 | 5.39 | 0.31 |  | 0.11 | 0.28 | 0.0015 | 0.007 | 0.18 |  |  |  |  | 9.7 | 71.5 | 1
成品成分 | 0.86 | 1.27 | 0.4 | 0.33 | 0.028 | 0.006 | 3.96 | 4.4 | 3.88 | 5.3 | 0.31 |  | 0.11 | 0.28 | 0.0016 | 0.007 | 0.12
[7 empty] | . | [6 empty] | 成分调整 | [5 empty] | 渣料统计(kg)
LF操作 |  | 时间 |  | VD操作 |  | 时间 | LF操作时段 |  | 吹氩量 | VD操作时段 |  | 吹氩量 |  | 名称 |  | 一次 | 二次 | 三次 | 合计 | 渣料名称 | 钢包内 | 脱硫渣 | 精炼渣 | 累计
中频出钢完毕 |  | 12:50 |  | VD进站 |  | 14:15/16:05 | 造脱硫渣 |  | 60 | 真空达标 |  |  |  | Al | 加入时间 | 13:00 |  |  |  | 石灰 | 200
LF进站 |  | 12:55/15:15 |  | 抽真空 |  | 14:20/16:10 | 成分调整 |  | 160 | 真空保压1 |  | 20-25 |  |  | 加入量 | 450米 |  |  |  | 萤石
测温造脱硫渣 |  | 12:58 |  | 破真空 |  | 15:00/16:50 | 造精炼渣 |  | 40 | 电极出站前搅拌 |  |  |  | Fe-Si | 加入时间 |  |  |  |  | 铝矾土
一次取样 |  | 13:08 |  | 取样测温 |  | 15:05/16:55 | 铸锭出站前搅拌 |  | 25 | 软吹 |  | 8 |  |  | 加入量 |  |  |  |  | 铝粒 |  | 5
造精炼渣 |  | 13:10 |  | 软吹开始 |  | 16:55 | 温度控制，℃ | [6 empty] | C粉 |  | 20 | 6 | 3 |  | 碳
调整成分 |  | 3:25 |  | 软吹结束 |  | 17:20 |  |  | 温度 | 时间节点 |  | 温度 |  | C线（（米） | [5 empty] | 硅钙
测温取二次样 |  |  |  | 出站前搅拌 |  |  | LF进站 |  | 1518/1529 | VD进站 |  | 1643/1582 |  | FeMo |  | 35 |  |  |  | 铝氧粉 |  | 80
三次样 |  |  |  | 出站 |  | 15:10/17:25 | 造精炼渣后 |  |  | VD破空温度 |  | 1475 |  | V |  | 20 |  |  |  | 总计
|  |  |  | 处理时间 |  | 55*80*35 | 软吹前温度 |  |  | 软吹过程温度 |  |  |  | 低Cr | [5 empty] | 备 注
LF2进站（铸锭） |  |  |  | 抽真空 |  |  | LF出站 |  | 1652/1590 | VD出站 |  | 1536/1450 |  | 高Cr | [5 empty] | MIF-LF-VD-电极 N:51.9N高王振宇电话通知评审放行 加XT前V3 O:6.7 N:57.2 H:1 加XT后V4 O:5.4 N:62.7 H:0.4
铸锭停吹氩前搅拌 |  |  |  | 汽包压力（Mpa） | [9 empty] | W |  | 40
LF出站 |  | 14:10/16:00 |  | 真空度（pa） |  | 120/90 | LF进站电表读数 |  |  | 2259.36 |  |  |  | CO
送电时间(分) |  | 79 |  | 达标时间(s) |  | 438/385 | LF出站电表读数 |  |  | 2259.87 |  |  |  | XT |  |  |  | 26
软吹时间(分) |  |  |  | 保压时间(s) |  | 2190/2002 | 本炉LF电耗，Kw/h |  |  | 5100 |  |  |  | Mn
总时间(分) |  | 75/45 |  | 总时间(s) |  | 2628/2387 | 吨钢电耗，Kw/h |  |  | 194.508 |  |  |  | Al块
成分(%) | Nb |  |  | Zn | As | Sb | Bi | Zr
控制范围 | ≤0.1 | ≤0.03 | ≤0.003 | ≤0.03 | ≤0.03 | ≤0.1 | ≤0.03 | ≤0.03
LF进站成分
LF二次成分
LF三次成分
VD2出站成分
VD出站成分
成品成分
出勤人数 |  |  | 负责人 | 魏新哲 |  | 精炼工 | 陈昌春 | 高志宽 | 靳玉成 | [9 empty] | 记录员 | 董杰伟

## 34
|  |  |  | 炼钢分厂 |  |  | 甲班 | [7 empty] | 19年1月20日8时 至20日20时
LF炉号 | VD炉号 | 钢包号 | 包龄 |  | 熔炼炉号 |  | 冶炼钢种 |  | LF执行工艺卡 |  | VD执行工艺卡 | [8 empty] | LF进站钢水量(t) |  |  | LF/VD出站钢水量(t)
F34 | V34 | 10 | 45 |  | VA9011034 |  | FM2 |  | TF1810400 |  | TV1810400 | [8 empty] | 26.08 |  |  | 26.08
成分 | Ac | C | Si | Mn | P | S | Cr | Mo | V | W | Co | Nb | Cu | Ni | Pb | Sn | Al | TI | RE |  |  | O | N | H
成品范围 | 0.77/0.8 | 0.81/0.85 | 0.21/0.4 | 0.28/0.40 | ≤0.033 | ≤0.01 | 3.9/4.3 | 4.55/4.85 | 1.75/1.95 | 5.55/5.95 | ≤0.5 |  | ≤0.25 | ≤0.30 | ≤0.0030 | ≤0.020 | 0.01/0.025 |  |  |  |  | 18 |  | 1.5
成品目标值
LF控制范围 | 0.77/0.8 | 0.81/0.85 | 0.21/0.4 | 0.28/0.40 | ≤0.033 | ≤0.01 | 3.9/4.3 | 4.55/4.85 | 1.75/1.95 | 5.55/5.95 | ≤0.5 |  | ≤0.25 | ≤0.30 | ≤0.0030 | ≤0.020 | 0.04/0.055
LF一次成分 |  | 0.79 | 0.24 | 0.34 | 0.028 | 0.019 | 3.97 | 4.61 | 1.82 | 5.79 | 0.32 |  | 0.12 | 0.27 | 0.0013 | 0.007 | 0.019 |  |  |  |  | 25.8 | 194.8 | 6.7
LF二次成分
LF三次成分
VD1次成分
VD1次成分 |  | 0.821 | 0.267 | 0.33 | 0.028 | 0.0081 | 3.97 | 4.65 | 1.816 | 5.79 | 0.32 |  | 0.12 | 0.27 | 0.0011 | 0.0074 | 0.022 |  |  |  |  | 12 | 110.5 | 0.1
成品成分 | 0.77 | 0.835 | 0.26 | 0.33 | 0.028 | 0.007 | 3.98 | 4.62 | 1.796 | 5.81 | 0.31 |  | 0.12 | 0.27 | 0.0011 | 0.0073 | 0.015
[7 empty] | . | [6 empty] | 成分调整 | [5 empty] | 渣料统计(kg)
LF操作 |  | 时间 |  | VD操作 |  | 时间 | LF操作时段 |  | 吹氩量 | VD操作时段 |  | 吹氩量 |  | 名称 |  | 一次 | 二次 | 三次 | 合计 | 渣料名称 | 钢包内 | 脱硫渣 | 精炼渣 | 累计
中频出钢完毕 |  | 18:10 |  | VD进站 |  | 19:00 | 造脱硫渣 |  | 50 | 真空达标 |  |  |  | Al | 加入时间 | 18:40 |  |  |  | 石灰 | 200
LF进站 |  | 18:15 |  | 抽真空 |  | 19:05 | 成分调整 |  | 155 | 真空保压1 |  | 20-25 |  |  | 加入量 | 20米 |  |  |  | 萤石
测温造脱硫渣 |  | 18:17 |  | 破真空 |  | 19:28 | 造精炼渣 |  | 20 | 电极出站前搅拌 |  |  |  | Fe-Si | 加入时间 |  |  |  |  | 铝矾土
一次取样 |  | 18:27 |  | 取样测温 |  | 19:30 | 铸锭出站前搅拌 |  | 23 | 软吹 |  |  |  |  | 加入量 |  |  |  |  | 铝粒 |  | 5
造精炼渣 |  | 18:30 |  | 软吹开始 |  |  | 温度控制，℃ | [6 empty] | C粉 |  | 6 |  | 6 |  | 碳
调整成分 |  | 18:40 |  | 软吹结束 |  |  |  |  | 温度 | 时间节点 |  | 温度 |  | C线（（米） | [5 empty] | 硅钙
测温取二次样 |  |  |  | 出站前搅拌 |  |  | LF进站 |  | 1519/1512 | VD进站 |  | 1603 |  | FeMo |  | 25 |  |  |  | 铝氧粉 |  | 80
三次样 |  |  |  | 出站 |  | 19:35 | 造精炼渣后 |  | 1550 | VD破空温度 |  |  |  | V | [5 empty] | 总计
|  |  |  | 处理时间 |  | 35 | 软吹前温度 |  |  | 软吹过程温度 |  |  |  | 低Cr | [5 empty] | 备 注
LF2进站（铸锭） |  | 19:45 |  | 抽真空 |  |  | LF出站 |  | 1610/1494 | VD出站 |  | 1520 |  | 高Cr | [5 empty] | MIF-LF-VD-LF2-铸锭
铸锭停吹氩前搅拌 |  | 19:52 |  | 汽包压力（Mpa） | [9 empty] | W
LF出站 |  | 18:55/20：00 |  | 真空度（pa） |  | 85 | LF进站电表读数 |  |  | 2259.87 |  |  |  | RE
送电时间(分) |  | 39*1 |  | 达标时间(s) |  | 424 | LF出站电表读数 |  |  | 2260.12 |  |  |  | 铝块
软吹时间(分) |  |  |  | 保压时间(s) |  | 974 | 本炉LF电耗，Kw/h |  |  | 2500 |  |  |  | Mn
总时间(分) |  | 45/20 |  | 总时间(s) |  | 1398 | 吨钢电耗，Kw/h |  |  | 95.8589 |  |  |  | Al块
成分(%) | Nb |  |  | Zn | As | Sb | Bi | Zr
控制范围 | ≤0.1 | ≤0.03 | ≤0.003 | ≤0.03 | ≤0.03 | ≤0.1 | ≤0.03 | ≤0.03
LF进站成分
LF二次成分
LF三次成分
VD2出站成分
VD出站成分
成品成分
次 |  |  | 负责人 | 魏新哲 |  | 精炼工 | 陈昌春 | 高志宽 | 靳玉成 | [9 empty] | 记录员 | 董杰伟

## 35
|  |  |  | 炼钢分厂 |  |  | 乙班 | [7 empty] | 19年1月20日20时 至21日8时
LF炉号 | VD炉号 | 钢包号 | 包龄 |  | 熔炼炉号 |  | 冶炼钢种 |  | LF执行工艺卡 |  | VD执行工艺卡 | [8 empty] | LF进站钢水量(t) |  |  | LF/VD出站钢水量(t)
F35 | V35 | 8 | 9 |  | VA9013035 |  | EHYW18 |  | TF1730302 |  | TV1730302 | [8 empty] | 27.5 |  |  | 27.8
成分 | Ac | C | Si | Mn | P | S | Cr | Mo | V | W | Co | Nb | Cu | Ni | Pb | Sn | Al | TI | RE |  |  | O | N | H
成品范围 | 0.72/0.74 | 0.74/0.79 | 0.25/0.4 | 0.28/0.40 | ≤0.030 | ≤0.01 | 3.85/4.35 | ≤0.5 | 1.0/1.2 | 17.8/18.2 | ≤0.5 | ≤0.10 | ≤0.25 | ≤0.30 | ≤0.0015 | ≤0.018 | 0.10/0.15 |  |  |  |  | 18 |  | 1.5
成品目标值
LF控制范围 | 0.72/0.74 | 0.74/0.79 | 0.25/0.4 | 0.28/0.40 | ≤0.030 | ≤0.01 | 3.85/4.35 | ≤0.5 | 1.0/1.2 | 17.8/18.2 | ≤0.5 | ≤0.10 | ≤0.25 | ≤0.30 | ≤0.0015 | ≤0.018 | 0.12/0.16
LF一次成分 |  | 0.64 | 0.26 | 0.29 | 0.02 | 0.0082 | 3.86 | 0.17 | 1.045 | 17.72 | 0.05 | 0.01 | 0.109 | 0.19 | 0.001 | 0.018 | 0.086 |  |  |  |  | 16 | 157.5 | 3.6
LF二次成分 |  | 0.72 | 0.32 | 0.32 | 0.02 | 0.0081 | 3.89 | 0.18 | 1.059 | 17.89 | 0.05 | 0.01 | 0.11 | 0.19 | 0.0009 | 0.018 | 0.085
LF三次成分 |  | 0.77 | 0.34 | 0.31 | 0.02 | 0.0075 | 3.9 | 0.18 | 1.051 | 17.81 | 0.05 | 0.01 | 0.11 | 0.19 | 0.0007 | 0.018 | 0.15
VD1次成分
VD1次成分 |  | 0.774 | 0.37 | 0.31 | 0.02 | 0.007 | 3.91 | 0.18 | 1.059 | 17.92 | 0.05 | 0.01 | 0.11 | 0.19 | 0.0005 | 0.018 | 0.14 |  |  |  |  | 17.7 | 82.8 | 0.4
成品成分 | 0.737 | 0.775 | 0.38 | 0.32 | 0.021 | 0.0074 | 3.93 | 0.19 | 1.059 | 17.9 | 0.05 | 0.01 | 0.11 | 0.19 | 0.0006 | 0.018 | 0.13
[7 empty] | . | [6 empty] | 成分调整 | [5 empty] | 渣料统计(kg)
LF操作 |  | 时间 |  | VD操作 |  | 时间 | LF操作时段 |  | 吹氩量 | VD操作时段 |  | 吹氩量 |  | 名称 |  | 一次 | 二次 | 三次 | 合计 | 渣料名称 | 钢包内 | 脱硫渣 | 精炼渣 | 累计
中频出钢完毕 |  | 21:30 |  | VD进站 |  | 0:10 | 造脱硫渣 |  | 70 | 真空达标 |  |  |  | Al | 加入时间 | 22:05 | 22:25 | 23:45 |  | 石灰 | 200
LF进站 |  | 21:35 |  | 抽真空 |  | 0:12 | 成分调整 |  | 175 | 真空保压1 |  | 20-25 |  |  | 加入量 | 100M | 150M | 50M |  | 萤石
测温造脱硫渣 |  | 21:37 |  | 破真空 |  | 0:30 | 造精炼渣 |  | 21 | 电极出站前搅拌 |  | 25 |  | Fe-Si | 加入时间 |  |  |  |  | 铝矾土
一次取样 |  | 21:47 |  | 取样测温 |  | 0:33 | 铸锭出站前搅拌 |  |  | 软吹 |  | 7 |  |  | 加入量 |  |  |  |  | 铝粒 |  | 5
造精炼渣 |  | 21:50 |  | 软吹开始 |  | 0:36 | 温度控制，℃ | [6 empty] | C粉 |  | 30 | 12 |  |  | 碳
调整成分 |  | 22:05 |  | 软吹结束 |  | 0:50 |  |  | 温度 | 时间节点 |  | 温度 |  | C线（（米） | [5 empty] | 硅钙
测温取二次样 |  | 22:35 |  | 出站前搅拌 |  | 0:55 | LF进站 |  | 1530 | VD进站 |  | 1612 |  | FeMo | [5 empty] | 铝氧粉 |  | 80
三次样 |  | 23:25 |  | 出站 |  | 1:00 | 造精炼渣后 |  | 1557 | VD破空温度 |  |  |  | V |  | 5 |  |  |  | 总计
|  |  |  | 处理时间 |  | 14/50 | 软吹前温度 |  |  | 软吹过程温度 |  |  |  | 低Cr | [5 empty] | 备 注
LF2进站（铸锭） |  |  |  | 抽真空 |  |  | LF出站 |  | 1620 | VD出站 |  | 1495 |  | 高Cr |  | 50 | 20 |  |  | MIF-LF-VD-电极Sn(0.019)评审，王振宇电话通知让步放行。
铸锭停吹氩前搅拌 |  |  |  | 汽包压力（Mpa） | [9 empty] | W |  | 150 | 50 | 49
LF出站 |  | 0:00 |  | 真空度（pa） |  | 40 | LF进站电表读数 |  |  | 2260.12 |  |  |  | RE |  |  |  | 28
送电时间(分) |  | 65 |  | 达标时间(s) |  | 350 | LF出站电表读数 |  |  | 2260.56 |  |  |  | 铝块
软吹时间(分) |  |  |  | 保压时间(s) |  | 717 | 本炉LF电耗，Kw/h |  |  | 4400 |  |  |  | Mn |  | 15
总时间(分) |  | 145 |  | 总时间(s) |  | 1067 | 吨钢电耗，Kw/h |  |  | 158.2734 |  |  |  | Al块
成分(%) | Nb |  |  | Zn | As | Sb | Bi | Zr
控制范围 | ≤0.1 | ≤0.03 | ≤0.003 | ≤0.03 | ≤0.03 | ≤0.1 | ≤0.03 | ≤0.03
LF进站成分
LF二次成分
LF三次成分
VD2出站成分
VD出站成分
成品成分
次 |  |  | 负责人 | 刘增运 |  | 精炼工 | 陈吉卫 | 张鹏涛 | [10 empty] | 记录员 | 史超

## 36
|  |  |  | 炼钢分厂 |  |  | 乙班 | [7 empty] | 19年1月20日20时 至21日8时
LF炉号 | VD炉号 | 钢包号 | 包龄 |  | 熔炼炉号 |  | 冶炼钢种 |  | LF执行工艺卡 |  | VD执行工艺卡 | [8 empty] | LF进站钢水量(t) |  |  | LF/VD出站钢水量(t)
F36 | V36 | 6 | 43 |  | VA9018036 |  | HITU2 |  | TF-1680911-2 |  | TV1680911-0 | [8 empty] | 25.09 |  |  | 25.09
成分 | Ac | C | Si | Mn | P | S | Cr | Mo | V | W | Co | Nb | Cu | Ni | Pb | Sn | Al | TI | RE |  |  | O | N | H
成品范围 | 0.9/0.96 | 0.54/0.59 | 0.2/0.3 | 0.3/0.5 | ≤0.025 | ≤0.0056 | 3.8/4.4 | 2.9/3.1 | 0.75/1.00 | ≤0.30 | ≤0.5 |  | ≤0.20 | ≤0.20 | ≤0.0020 | ≤0.020 | 0.015/0.035 |  |  |  |  | 16 | 150 | 1.5
成品目标值
LF控制范围 |  | 0.54/0.59 | 0.2/0.3 | 0.3/0.5 | ≤0.025 | ≤0.0056 | 3.8/4.4 | 2.9/3.1 | 0.75/1.00 | ≤0.30 | ≤0.5 |  | ≤0.20 | ≤0.20 | ≤0.0020 | ≤0.020 | 0.045/0.065
LF一次成分 |  | 0.52 | 0.18 | 0.4 | 0.019 | 0.002 | 4.05 | 6.01 | 0.75 | 0.19 |  |  | 0.05 | 0.21 | 0.00123 | 0.0051 | 0.038 |  |  |  |  | 21.1 | 202.4 | 6.6
LF二次成分
LF三次成分
VD1次成分
VD1次成分 |  | 0.532 | 0.26 | 0.39 | 0.018 | 0.002 | 4.04 | 2.98 | 0.78 | 0.22 |  |  | 0.05 | 0.21 | 0.001 | 0.0051 | 0.025 |  |  |  |  | 15.3 | 69 | 0.3
成品成分 | 0.92 | 0.55 | 0.26 | 0.4 | 0.019 | 0.002 | 4.05 | 3.02 | 0.787 | 0.22 |  |  | 0.054 | 0.2 | 0.001 | 0.005 | 0.022
[7 empty] | . | [6 empty] | 成分调整 | [5 empty] | 渣料统计(kg)
LF操作 |  | 时间 |  | VD操作 |  | 时间 | LF操作时段 |  | 吹氩量 | VD操作时段 |  | 吹氩量 |  | 名称 |  | 一次 | 二次 | 三次 | 合计 | 渣料名称 | 钢包内 | 脱硫渣 | 精炼渣 | 累计
中频出钢完毕 |  | 1:50 |  | VD进站 |  | 2:40 | 造脱硫渣 |  | 70 | 真空达标 |  |  |  | Al | 加入时间 |  |  |  |  | 石灰 | 200
LF进站 |  | 1:55 |  | 抽真空 |  | 2:42 | 成分调整 |  | 175 | 真空保压1 |  | 20-25 |  |  | 加入量 | 15M |  |  |  | 萤石
测温造脱硫渣 |  | 1:56 |  | 破真空 |  | 3:09 | 造精炼渣 |  | 21 | 电极出站前搅拌 |  | 25 |  | Fe-Si | 加入时间 |  |  |  |  | 铝矾土
一次取样 |  | 2:06 |  | 取样测温 |  | 3:11 | 铸锭出站前搅拌 |  |  | 软吹 |  | 7 |  |  | 加入量 | 20 |  |  |  | 铝粒 |  | 5
造精炼渣 |  | 2:08 |  | 软吹开始 |  | 3:15 | 温度控制，℃ | [6 empty] | C粉 |  | 8 | 4 |  |  | 碳
调整成分 |  | 2:20 |  | 软吹结束 |  | 3:30 |  |  | 温度 | 时间节点 |  | 温度 |  | C线（（米） | [5 empty] | 硅钙
测温取二次样 |  |  |  | 出站前搅拌 |  | 3:33 | LF进站 |  | 1531 | VD进站 |  | 1639 |  | FeMo | [5 empty] | 铝氧粉 |  | 80
三次样 |  |  |  | 出站 |  | 3:40 | 造精炼渣后 |  | 1562 | VD破空温度 |  |  |  | V |  | 10 |  |  |  | 总计
|  |  |  | 处理时间 |  | 15/60 | 软吹前温度 |  |  | 软吹过程温度 |  |  |  | 低Cr | [5 empty] | 备 注
LF2进站（铸锭） |  |  |  | 抽真空 |  |  | LF出站 |  | 1647 | VD出站 |  | 1528 |  | 高Cr | [5 empty] | MIF-LF-VD-电极 NI高（0.21）王振宇电话通知让步放行
铸锭停吹氩前搅拌 |  |  |  | 汽包压力（Mpa） | [9 empty] | W
LF出站 |  | 2:30 |  | 真空度（pa） |  | 50 | LF进站电表读数 |  |  | 2260.56 |  |  |  | RE
送电时间(分) |  | 31 |  | 达标时间(s) |  | 485 | LF出站电表读数 |  |  | 2260.82 |  |  |  | 铝块
软吹时间(分) |  |  |  | 保压时间(s) |  | 953 | 本炉LF电耗，Kw/h |  |  | 2600 |  |  |  | Mn
总时间(分) |  | 40 |  | 总时间(s) |  | 1438 | 吨钢电耗，Kw/h |  |  | 103.6269 |  |  |  | Al块
成分(%) | Nb |  |  | Zn | As | Sb | Bi | Zr
控制范围 | ≤0.1 | ≤0.03 | ≤0.003 | ≤0.03 | ≤0.03 | ≤0.1 | ≤0.03 | ≤0.03
LF进站成分
LF二次成分
LF三次成分
VD2出站成分
VD出站成分
成品成分
次 |  |  | 负责人 | 刘增运 |  | 精炼工 | 陈吉卫 | 张鹏涛 | [10 empty] | 记录员 | 史超

## 37
|  |  |  | 炼钢分厂 |  |  | 乙班 | [7 empty] | 19年1月20日20时 至21日8时
LF炉号 | VD炉号 | 钢包号 | 包龄 |  | 熔炼炉号 |  | 冶炼钢种 |  | LF执行工艺卡 |  | VD执行工艺卡 | [8 empty] | LF进站钢水量(t) |  |  | LF/VD出站钢水量(t)
F37 | V37 | 8 | 10 |  | VA9011037 |  | FM2 |  | VF2-1810121 |  | VF2-1810121 | [8 empty] | 26.2 |  |  | 26.2
成分 | Ac | C | Si | Mn | P | S | Cr | Mo | V | W | Co | Nb | Cu | Ni | Pb | Sn | Al | TI | RE |  |  | O | N | H
成品范围 | 0.77/0.8 | 0.81/0.85 | 0.21/0.4 | 0.28/0.40 | ≤0.033 | ≤0.01 | 3.9/4.3 | 4.55/4.85 | 1.75/1.95 | 5.55/5.95 | ≤0.5 |  | ≤0.25 | ≤0.30 | ≤0.0030 | ≤0.020 | 0.01/0.025 |  |  |  |  | 18 |  | 1.5
成品目标值
LF控制范围 | 0.77/0.8 | 0.81/0.85 | 0.21/0.4 | 0.28/0.40 | ≤0.033 | ≤0.01 | 3.9/4.3 | 4.55/4.85 | 1.75/1.95 | 5.55/5.95 | ≤0.5 |  | ≤0.25 | ≤0.30 | ≤0.0030 | ≤0.020 | 0.04/0.055
LF一次成分 |  | 0.82 | 0.25 | 0.33 | 0.026 | 0.014 | 4.01 | 4.64 | 1.82 | 5.71 | 0.32 |  | 0.11 | 0.25 | 0.0013 | 0.0071 | 0.046 |  |  |  |  | 16.9 | 172.1 | 3.4
LF二次成分
LF三次成分
VD1次成分
VD1次成分 |  | 0.84 | 0.26 | 0.33 | 0.026 | 0.005 | 4.02 | 4.66 | 1.82 | 5.69 | 0.32 |  | 0.11 | 0.26 | 0.001 | 0.0071. | 0.018 |  |  |  |  | 9.3 | 107.2 | 0.7
成品成分 | 0.77 | 0.833 | 0.26 | 0.33 | 0.026 | 0.0049 | 4.02 | 4.62 | 1.811 | 5.62 | 0.32 |  | 0.11 | 0.25 | 0.0011 | 0.0072 | 0.016
[7 empty] | . | [6 empty] | 成分调整 | [5 empty] | 渣料统计(kg)
LF操作 |  | 时间 |  | VD操作 |  | 时间 | LF操作时段 |  | 吹氩量 | VD操作时段 |  | 吹氩量 |  | 名称 |  | 一次 | 二次 | 三次 | 合计 | 渣料名称 | 钢包内 | 脱硫渣 | 精炼渣 | 累计
中频出钢完毕 |  | 5:00 |  | VD进站 |  | 5:50 | 造脱硫渣 |  | 60 | 真空达标 |  |  |  | Al | 加入时间 |  |  |  |  | 石灰 | 200
LF进站 |  | 5:05 |  | 抽真空 |  | 5:52 | 成分调整 |  | 160 | 真空保压1 |  | 25-30 |  |  | 加入量 |  |  |  |  | 萤石
测温造脱硫渣 |  | 5:07 |  | 破真空 |  | 6:13 | 造精炼渣 |  | 22 | 电极出站前搅拌 |  |  |  | Fe-Si | 加入时间 |  |  |  |  | 铝矾土
一次取样 |  | 5:17 |  | 取样测温 |  | 6:16 | 铸锭出站前搅拌 |  | 30 | 软吹 |  |  |  |  | 加入量 |  |  |  |  | 铝粒 |  | 5
造精炼渣 |  | 5:20 |  | 软吹开始 |  |  | 温度控制，℃ | [6 empty] | C粉 |  | 4 |  |  |  | 碳
调整成分 |  | 5:30 |  | 软吹结束 |  |  |  |  | 温度 | 时间节点 |  | 温度 |  | C线（（米） | [5 empty] | 硅钙
测温取二次样 |  |  |  | 出站前搅拌 |  |  | LF进站 |  | 1522/1512 | VD进站 |  | 1590 |  | FeMo | [5 empty] | 铝氧粉 |  | 80
三次样 |  |  |  | 出站 |  | 6:20 | 造精炼渣后 |  |  | VD破空温度 |  |  |  | V | [5 empty] | 总计
|  |  |  | 处理时间 |  | 30 | 软吹前温度 |  |  | 软吹过程温度 |  |  |  | 低Cr | [5 empty] | 备 注
LF2进站（铸锭） |  | 6:30 |  | 抽真空 |  |  | LF出站 |  | 1599/1494 | VD出站 |  | 1518 |  | 高Cr | [5 empty] | MIF-LF-VD-LF2-铸锭
铸锭停吹氩前搅拌 |  | 6:37 |  | 汽包压力（Mpa） | [9 empty] | W
LF出站 |  | 5：40/6：45 |  | 真空度（pa） |  | 50 | LF进站电表读数 |  |  | 2260.82 |  |  |  | CO
送电时间(分) |  | 33 |  | 达标时间(s) |  | 390 | LF出站电表读数 |  |  | 2261.03 |  |  |  | Nb
软吹时间(分) |  |  |  | 保压时间(s) |  | 905 | 本炉LF电耗，Kw/h |  |  | 2100 |  |  |  | Mn
总时间(分) |  | 35/15 |  | 总时间(s) |  | 1295 | 吨钢电耗，Kw/h |  |  | 80.15267 |  |  |  | Al块
成分(%) | Nb |  |  | Zn | As | Sb | Bi | Zr
控制范围 | ≤0.1 | ≤0.03 | ≤0.003 | ≤0.03 | ≤0.03 | ≤0.1 | ≤0.03 | ≤0.03
LF进站成分
LF二次成分
LF三次成分
VD2出站成分
VD出站成分
成品成分
出勤人数 |  |  | 负责人 | 刘增运 |  | 精炼工 | 陈吉卫 |  | 张鹏涛 | [9 empty] | 记录员 | 史超

## 38
|  |  |  | 炼钢分厂 |  |  | 丙 | [7 empty] | 19年1月21日8时 至21日20时
LF炉号 | VD炉号 | 钢包号 | 包龄 |  | 熔炼炉号 |  | 冶炼钢种 |  | LF执行工艺卡 |  | VD执行工艺卡 | [8 empty] | LF进站钢水量(t) |  |  | LF/VD出站钢水量(t)
F38 | V38 | 6 | 44 |  | VA9017038 |  | EHYCS2 |  | TF1810400 |  | TV1810400 | [8 empty] | 25.27 |  |  | 25.27
成分 | Ac | C | Si | Mn | P | S | Cr | Mo | V | W | Co | Nb | Cu | Ni | Pb | Sn | Al | TI | RE |  |  | O | N | H
成品范围 | 0.74/0.78 | 0.53/0.57 | 0.87/0.98 | 0.35/0.55 | ≤0.025 | ≤0.01 | 8.2/8.8 | 1.6/1.85 | 0.3/0.4 | 1.1/1.4 | ≤0.5 |  | ≤0.30 | ≤0.25 | ≤0.0030 | ≤0.020 | 0.015/0.035 |  |  |  |  | 16 | 150 | 1.5
成品目标值
LF控制范围 | 0.74/0.78 | 0.53/0.57 | 0.87/0.98 | 0.35/0.55 | ≤0.025 | ≤0.01 | 8.2/8.8 | 1.6/1.85 | 0.3/0.4 | 1.1/1.4 | ≤0.5 |  | ≤0.30 | ≤0.25 | ≤0.0030 | ≤0.020 | 0.04/0.06
LF一次成分 |  | 0.49 | 0.86 | 0.36 | 0.023 | 0.007 | 8.57 | 1.74 | 0.34 | 1.33 |  |  | 0.08 | 0.18 | 0.0007 | 0.007 | 0.014 |  |  |  |  | 23.4 | 238.8 | 4.3
LF二次成分 |  | 0.52 | 0.9 | 0.39 | 0.022 | 0.002 | 8.51 | 1.73 | 0.34 | 1.32 |  |  | 0.08 | 0.18 | 0.0007 | 0.007 | 0.047
LF三次成分
VD1次成分
VD1次成分 |  | 0.545 | 0.92 | 0.39 | 0.023 | 0.002 | 8.49 | 1.74 | 0.34 | 1.33 |  |  | 0.08 | 0.18 | 0.0006 | 0.007 | 0.02 |  |  |  |  | 9.8 | 96.2 | 0.4
成品成分 | 0.753 | 0.55 | 0.91 | 0.39 | 0.022 | 0.002 | 8.51 | 1.71 | 0.34 | 1.31 |  |  | 0.08 | 0.18 | 0.005 | 0.007 | 0.019
[7 empty] | . | [6 empty] | 成分调整 | [5 empty] | 渣料统计(kg)
LF操作 |  | 时间 |  | VD操作 |  | 时间 | LF操作时段 |  | 吹氩量 | VD操作时段 |  | 吹氩量 |  | 名称 |  | 一次 | 二次 | 三次 | 合计 | 渣料名称 | 钢包内 | 脱硫渣 | 精炼渣 | 累计
中频出钢完毕 |  | 8:10 |  | VD进站 |  | 11:25 | 造脱硫渣 |  | 50 | 真空达标 |  |  |  | Al | 加入时间 |  |  |  |  | 石灰 | 200
LF进站 |  | 8:15 |  | 抽真空 |  | 11:27 | 成分调整 |  | 155 | 真空保压1 |  | 20-25 |  |  | 加入量 |  |  |  |  | 萤石
测温造脱硫渣 |  | 8:18 |  | 破真空 |  | 11:52 | 造精炼渣 |  | 20 | 电极出站前搅拌 |  |  |  | Fe-Si | 加入时间 | 8:35 |  |  |  | 铝矾土
一次取样 |  | 8:25 |  | 取样测温 |  | 11:54 | 铸锭出站前搅拌 |  | 23 | 软吹 |  |  |  |  | 加入量 | 10 |  |  |  | 铝粒 |  | 5
造精炼渣 |  | 8:28 |  | 软吹开始 |  | 11:55 | 温度控制，℃ | [6 empty] | C粉 |  | 6 | 3 | 3 |  | 碳
调整成分 |  | 8:35 |  | 软吹结束 |  | 12:13 |  |  | 温度 | 时间节点 |  | 温度 |  | C线（（米） | [5 empty] | 硅钙
测温取二次样 |  | 10:50 |  | 出站前搅拌 |  | 12:15 | LF进站 |  | 1521 | VD进站 |  | 1625 |  | FeMo | [5 empty] | 铝氧粉 |  | 80
三次样 |  |  |  | 出站 |  | 50*17 | 造精炼渣后 |  |  | VD破空温度 |  | 1549 |  | V | [5 empty] | 总计
|  |  |  | 处理时间 |  |  | 软吹前温度 |  |  | 软吹过程温度 |  |  |  | 低Cr | [5 empty] | 备 注
LF2进站（铸锭） |  |  |  | 抽真空 |  |  | LF出站 |  | 1630 | VD出站 |  | 1527 |  | 高Cr | [5 empty] | MIF-LF-VD-电极。 8：35-11：10等浇筑
铸锭停吹氩前搅拌 |  |  |  | 汽包压力（Mpa） | [9 empty] | W
LF出站 |  | 11:20 |  | 真空度（pa） |  | 60 | LF进站电表读数 |  |  | 2261.03 |  |  |  | RE
送电时间(分) |  | 69 |  | 达标时间(s) |  | 505 | LF出站电表读数 |  |  | 2261.43 |  |  |  | 铝块
软吹时间(分) |  |  |  | 保压时间(s) |  | 999 | 本炉LF电耗，Kw/h |  |  | 4000 |  |  |  | Mn |  | 10
总时间(分) |  | 175 |  | 总时间(s) |  | 1504 | 吨钢电耗，Kw/h |  |  | 158.2905 |  |  |  | Al块
成分(%) | Nb |  |  | Zn | As | Sb | Bi | Zr
控制范围 | ≤0.1 | ≤0.03 | ≤0.003 | ≤0.03 | ≤0.03 | ≤0.1 | ≤0.03 | ≤0.03
LF进站成分
LF二次成分
LF三次成分
VD2出站成分
VD出站成分
成品成分
次 |  |  | 负责人 | 王占涛 |  | 精炼工 | 王浩 | 焦凯旋 | 史雨帅 | [9 empty] | 记录员 | 何肖青

## 39
|  |  |  | 炼钢分厂 |  |  | 丙 | [7 empty] | 19年1月21日8时 至21日20时
LF炉号 | VD炉号 | 钢包号 | 包龄 |  | 熔炼炉号 |  | 冶炼钢种 |  | LF执行工艺卡 |  | VD执行工艺卡 | [8 empty] | LF进站钢水量(t) |  |  | LF/VD出站钢水量(t)
F39 | V39 | 8 | 11 |  | VA9018039 |  | EHYRH12(BG) |  | TF1810400 |  | TV1810400 | [8 empty] | 25.51 |  |  | 25.51
成分 | Ac | C | Si | Mn | P | S | Cr | Mo | V | W | Co | Nb | Cu | Ni | Pb | Sn | Al | TI | RE |  |  | O | N | H
成品范围 | 0.95/1.01 | 0.49/0.54 | 1.07/1.2 | 0.3/0.4 | ≤0.025 | ≤0.01 | 5.05/5.5 | 1.2/1.4 | 0.45/0.55 | 1.15/1.4 | ≤0.5 |  | ≤0.25 | ≤0.30 | ≤0.0030 | ≤0.020 | .015/.035 |  |  |  |  | 18 |  | 1.5
成品目标值
LF控制范围 | 0.95/1.01 | 0.49/0.54 | 1.07/1.2 | 0.3/0.4 | ≤0.025 | ≤0.01 | 5.05/5.5 | 1.2/1.4 | 0.45/0.55 | 1.15/1.4 | ≤0.5 |  | ≤0.25 | ≤0.30 | ≤0.0030 | ≤0.020 | 0.04/0.055
LF一次成分 |  | 0.45 | 1.03 | 0.32 | 0.018 | 0.004 | 5.08 | 1.27 | 0.42 | 1.17 |  |  | 0.08 | 0.18 | 0.001 | 0.005 | 0.058 |  |  |  |  | 17.2 | 175.1 | 5.9
LF二次成分 |  | 0.48 | 1.1 | 0.32 | 0.018 | 0.002 | 5.22 | 1.26 | 0.48 | 1.21 |  |  | 0.08 | 0.18 | 0.0008 | 0.005 | 0.048
LF三次成分
VD1次成分
VD1次成分 |  | 0.52 | 1.12 | 0.33 | 0.018 | 0.002 | 5.22 | 1.28 | 0.49 | 1.26 |  |  | 0.08 | 0.18 | 0.0008 | 0.005 | 0.031 |  |  |  |  | 7.7 | 52.3 | 0.3
成品成分 | 0.972 | 0.518 | 1.12 | 0.33 | 0.018 | 0.002 | 5.19 | 1.27 | 0.49 | 1.25 |  |  | 0.08 | 0.18 | 0.0008 | 0.005 | 0.031
[7 empty] | . | [6 empty] | 成分调整 | [5 empty] | 渣料统计(kg)
LF操作 |  | 时间 |  | VD操作 |  | 时间 | LF操作时段 |  | 吹氩量 | VD操作时段 |  | 吹氩量 |  | 名称 |  | 一次 | 二次 | 三次 | 合计 | 渣料名称 | 钢包内 | 脱硫渣 | 精炼渣 | 累计
中频出钢完毕 |  | 13:50 |  | VD进站 |  | 15:40 | 造脱硫渣 |  | 50 | 真空达标 |  |  |  | Al | 加入时间 |  | 15:20 |  |  | 石灰 | 200
LF进站 |  | 13:55 |  | 抽真空 |  | 15:43 | 成分调整 |  | 155 | 真空保压1 |  | 20-25 |  |  | 加入量 |  | 20MI |  |  | 萤石
测温造脱硫渣 |  | 13:58 |  | 破真空 |  | 16:22 | 造精炼渣 |  | 20 | 电极出站前搅拌 |  | 30 |  | Fe-Si | 加入时间 |  |  |  |  | 铝矾土
一次取样 |  | 14:05 |  | 取样测温 |  | 16:25 | 铸锭出站前搅拌 |  |  | 软吹 |  | 9 |  |  | 加入量 | 30 |  |  |  | 铝粒 |  | 5
造精炼渣 |  | 14:08 |  | 软吹开始 |  | 16:25 | 温度控制，℃ | [6 empty] | C粉 |  | 15 | 6 |  |  | 碳
调整成分 |  | 14:25 |  | 软吹结束 |  | 16:40 |  |  | 温度 | 时间节点 |  | 温度 |  | C线（（米） | [5 empty] | 硅钙
测温取二次样 |  | 15:00 |  | 出站前搅拌 |  | 16:40 | LF进站 |  | 1526 | VD进站 |  | 1645 |  | FeMo | [5 empty] | 铝氧粉 |  | 80
三次样 |  |  |  | 出站 |  | 16:45 | 造精炼渣后 |  |  | VD破空温度 |  | 1550 |  | V |  | 20 |  |  |  | 总计
|  |  |  | 处理时间 |  | 65*15 | 软吹前温度 |  |  | 软吹过程温度 |  |  |  | 低Cr |  | 40 |  |  |  | 备 注
LF2进站（铸锭） |  |  |  | 抽真空 |  |  | LF出站 |  | 1650 | VD出站 |  | 1520 |  | 高Cr | [5 empty] | MIF-LF-VD-电极14:25-15:2等浇筑 浇筑车坏回中频炉
铸锭停吹氩前搅拌 |  |  |  | 汽包压力（Mpa） | [9 empty] | W |  | 20
LF出站 |  | 15:30 |  | 真空度（pa） |  | 50 | LF进站电表读数 |  |  | 2261.43 |  |  |  | RE
送电时间(分) |  | 55 |  | 达标时间(s) |  | 499 | LF出站电表读数 |  |  | 2261.78 |  |  |  | 铝块
软吹时间(分) |  |  |  | 保压时间(s) |  | 1802 | 本炉LF电耗，Kw/h |  |  | 3400 |  |  |  | Mn
总时间(分) |  | 95 |  | 总时间(s) |  | 2301 | 吨钢电耗，Kw/h |  |  | 133.2811 |  |  |  | Al块
成分(%) | Nb |  |  | Zn | As | Sb | Bi | Zr
控制范围 | ≤0.1 | ≤0.03 | ≤0.003 | ≤0.03 | ≤0.03 | ≤0.1 | ≤0.03 | ≤0.03
LF进站成分
LF二次成分
LF三次成分
VD2出站成分
VD出站成分
成品成分
次 |  |  | 负责人 | 王占涛 |  | 精炼工 | 王浩 | 焦凯旋 | 史雨帅 | [9 empty] | 记录员 | 何肖青

## 40
|  |  |  | 炼钢分厂 |  |  | 丙/甲班 | [7 empty] | 19年1月21日8时 至21日20时
LF炉号 | VD炉号 | 钢包号 | 包龄 |  | 熔炼炉号 |  | 冶炼钢种 |  | LF执行工艺卡 |  | VD执行工艺卡 | [8 empty] | LF进站钢水量(t) |  |  | LF/VD出站钢水量(t)
F40 | V3140 | 5 | 1 |  | VA9011031 |  | FM2 |  | TF1810400 |  | TV1810400 | [8 empty] | 26.15 |  |  | 26.15
成分 | Ac | C | Si | Mn | P | S | Cr | Mo | V | W | Co | Nb | Cu | Ni | Pb | Sn | Al | TI | RE |  |  | O | N | H
成品范围 | 0.77/0.8 | 0.81/0.85 | 0.21/0.4 | 0.28/0.40 | ≤0.033 | ≤0.01 | 3.9/4.3 | 4.55/4.85 | 1.75/1.95 | 5.55/5.95 | ≤0.5 |  | ≤0.25 | ≤0.30 | ≤0.0030 | ≤0.020 | 0.01/0.025 |  |  |  |  | 18 |  | 1.5
成品目标值
LF控制范围 | 0.77/0.8 | 0.81/0.85 | 0.21/0.4 | 0.28/0.40 | ≤0.033 | ≤0.01 | 3.9/4.3 | 4.55/4.85 | 1.75/1.95 | 5.55/5.95 | ≤0.5 |  | ≤0.25 | ≤0.30 | ≤0.0030 | ≤0.020 | 0.04/0.055
LF一次成分 |  | 0.786 | 0.23 | 0.33 | 0.028 | 0.02 | 3.92 | 4.55 | 1.76 | 5.6 |  |  | 0.12 | 0.24 | 0.001 | 0.007 | 0.023 |  |  |  |  | 22.6 | 161.5 | 3.6
LF二次成分
LF三次成分
VD1次成分
VD1次成分 |  | 0.82 | 0.23 | 0.33 | 0.03 | 0.009 | 5.13 | 1.29 | 0.46 | 1.21 |  |  | 0.12 | 0.25 | 0.0011 | 0.007 | 0.022 |  |  |  |  | 12.9 | 124.4 | 0.9
成品成分 | 0.77 | 0.84 | 0.23 | 0.33 | 0.029 | 0.008 | 4 | 4.66 | 1.81 | 5.65 |  |  | 0.12 | 0.24 | 0.0012 | 0.008 | 0.022
[7 empty] | . | [6 empty] | 成分调整 | [5 empty] | 渣料统计(kg)
LF操作 |  | 时间 |  | VD操作 |  | 时间 | LF操作时段 |  | 吹氩量 | VD操作时段 |  | 吹氩量 |  | 名称 |  | 一次 | 二次 | 三次 | 合计 | 渣料名称 | 钢包内 | 脱硫渣 | 精炼渣 | 累计
中频出钢完毕 |  | 18:20 |  | VD进站 |  | 19:25 | 造脱硫渣 |  | 50 | 真空达标 |  |  |  | Al | 加入时间 | 19:05 |  |  |  | 石灰 | 200
LF进站 |  | 18:25 |  | 抽真空 |  | 19:30 | 成分调整 |  | 150 | 真空保压1 |  | 20-25 |  |  | 加入量 | 25米 |  |  |  | 萤石
测温造脱硫渣 |  | 18:28 |  | 破真空 |  | 19:50 | 造精炼渣 |  | 20 | 电极出站前搅拌 |  |  |  | Fe-Si | 加入时间 |  |  |  |  | 铝矾土
一次取样 |  | 18:35 |  | 取样测温 |  | 19:55 | 铸锭出站前搅拌 |  | 23 | 软吹 |  |  |  |  | 加入量 |  |  |  |  | 铝粒 |  | 5
造精炼渣 |  | 18:39 |  | 软吹开始 |  |  | 温度控制，℃ | [6 empty] | C粉 |  | 10 |  |  |  | 碳
调整成分 |  | 19:00 |  | 软吹结束 |  |  |  |  | 温度 | 时间节点 |  | 温度 |  | C线（（米） | [5 empty] | 硅钙
测温取二次样 |  |  |  | 出站前搅拌 |  |  | LF进站 |  | 15269/1529 | VD进站 |  | 1587 |  | FeMo |  | 50 |  |  |  | 铝氧粉 |  | 80
三次样 |  |  |  | 出站 |  | 20:00 | 造精炼渣后 |  |  | VD破空温度 |  |  |  | V |  | 18 |  |  |  | 总计
|  |  |  | 处理时间 |  | 35 | 软吹前温度 |  |  | 软吹过程温度 |  |  |  | 低Cr |  | 40 |  |  |  | 备 注
LF2进站（铸锭） |  | 20:05 |  | 抽真空 |  |  | LF出站 |  | 1596/1494 | VD出站 |  | 1538 |  | 高Cr | [5 empty] | MIF-LF-VD-电极
铸锭停吹氩前搅拌 |  | 20:36 |  | 汽包压力（Mpa） | [9 empty] | W |  | 20
LF出站 |  | 19:20/20:45 |  | 真空度（pa） |  | 50 | LF进站电表读数 |  |  | 2261.78 |  |  |  | RE
送电时间(分) |  | 40 |  | 达标时间(s) |  | 381 | LF出站电表读数 |  |  | 2262.15 |  |  |  | 铝块
软吹时间(分) |  |  |  | 保压时间(s) |  | 812 | 本炉LF电耗，Kw/h |  |  | 3700 |  |  |  | Mn
总时间(分) |  | 55/40 |  | 总时间(s) |  | 1192 | 吨钢电耗，Kw/h |  |  | 141.4914 |  |  |  | Al块
成分(%) | Nb |  |  | Zn | As | Sb | Bi | Zr
控制范围 | ≤0.1 | ≤0.03 | ≤0.003 | ≤0.03 | ≤0.03 | ≤0.1 | ≤0.03 | ≤0.03
LF进站成分
LF二次成分
LF三次成分
VD2出站成分
VD出站成分
成品成分
次 |  |  | 负责人 | 王占涛 |  | 精炼工 | 王浩 | 焦凯旋 | 史雨帅 | [9 empty] | 记录员 | 何肖青
|  |  |  | 魏新哲 |  |  | 陈昌春 | 高志宽 | 靳玉成 | [10 empty] | 董杰伟

## 41
|  |  |  | 炼钢分厂 |  |  | 甲班 | [7 empty] | 19年1月21日20时 至22日8时
LF炉号 | VD炉号 | 钢包号 | 包龄 |  | 熔炼炉号 |  | 冶炼钢种 |  | LF执行工艺卡 |  | VD执行工艺卡 | [8 empty] | LF进站钢水量(t) |  |  | LF/VD出站钢水量(t)
F41 | V41 | 6 | 44 |  | VA9011041 |  | EHYM2-1(LP) |  | TF-1610140 |  | TV-1610140 | [8 empty] | 26.02 |  |  | 26.02
成分 | Ac | C | Si | Mn | P | S | Cr | Mo | V | W | Co | Nb | Cu | Ni | Pb | Sn | Al | TI | RE |  |  | O | N | H
成品范围 | 0.745/0.765 | 0.82/0.86 | 0.28/0.45 | 0.28/0.40 | ≤0.028 | ≤0.01 | 3.9/4.4 | 4.7/4.95 | 1.80/1.95 | 5.7/6.1 | ≤0.30 |  | ≤0.25 | ≤0.30 | ≤0.0020 | ≤0.015 | 0.015/0.035 |  |  |  |  | 16 |  | 1.5
成品目标值
LF控制范围 | 0.73/0.75 | 0.82/0.86 | 0.28/0.45 | 0.28/0.40 | ≤0.028 | ≤0.01 | 3.9/4.4 | 4.7/4.95 | 1.80/1.95 | 5.7/6.1 | ≤0.30 |  | ≤0.25 | ≤0.30 | ≤0.0020 | ≤0.015 | 0.045/0.065
LF一次成分 |  | 0.81 | 0.24 | 0.33 | 0.027 | 0.03 | 3.96 | 4.82 | 1.86 | 5.86 | 0.24 |  | 0.12 | 0.18 | 0.002 | 0.007 | 0.01 |  |  |  |  | 30.3 | 161.8 | 4.2
LF二次成分 |  | 0.815 | 0.3 | 0.34 | 0.027 | 0.02 | 3.97 | 4.77 | 1.86 | 5.86 | 0.24 |  | 0.12 | 0.18 | 0.0018 | 0.007 | 0.01
LF三次成分
VD1次成分
VD1次成分 |  | 0.826 | 0.32 | 0.34 | 0.026 | 0.0064 | 3.98 | 4.74 | 1.853 | 5.75 | 0.24 |  | 0.12 | 0.18 | 0.001 | 0.007 | 0.026 |  |  |  |  | 14.1 | 111.1 | 1
成品成分 | 0.755 | 0.83 | 0.32 | 0.34 | 0.026 | 0.0066 | 3.99 | 4.71 | 1.84 | 5.74 | 0.24 |  | 0.12 | 0.18 | 0.0011 | 0.007 | 0.024
[7 empty] | . | [6 empty] | 成分调整 | [5 empty] | 渣料统计(kg)
LF操作 |  | 时间 |  | VD操作 |  | 时间 | LF操作时段 |  | 吹氩量 | VD操作时段 |  | 吹氩量 |  | 名称 |  | 一次 | 二次 | 三次 | 合计 | 渣料名称 | 钢包内 | 脱硫渣 | 精炼渣 | 累计
中频出钢完毕 |  | 0;30 |  | VD进站 |  | 1:35 | 造脱硫渣 |  | 65 | 真空达标 |  |  |  | Al | 加入时间 | 1:05 |  |  |  | 石灰 | 200
LF进站 |  | 0:35 |  | 抽真空 |  | 1:40 | 成分调整 |  | 160 | 真空保压1 |  | 25-30 |  |  | 加入量 | 50米 |  |  |  | 萤石
测温造脱硫渣 |  | 0:37 |  | 破真空 |  | 2:10 | 造精炼渣 |  | 21 | 电极出站前搅拌 |  |  |  | Fe-Si | 加入时间 | 1:05 |  |  |  | 铝矾土
一次取样 |  | 0:47 |  | 取样测温 |  | 2:13 | 铸锭出站前搅拌 |  | 25 | 软吹 |  | 8 |  |  | 加入量 | 27 |  |  |  | 铝粒 |  | 5
造精炼渣 |  | 0:50 |  | 软吹开始 |  | 2:15 | 温度控制，℃ | [6 empty] | C粉 |  | 3 | 3 |  |  | 碳
调整成分 |  | 1:05 |  | 软吹结束 |  | 2:27 |  |  | 温度 | 时间节点 |  | 温度 |  | C线（（米） | [5 empty] | 硅钙
测温取二次样 |  | 1:20 |  | 出站前搅拌 |  |  | LF进站 |  | 1515 | VD进站 |  | 1579 |  | FeMo | [5 empty] | 铝氧粉 |  | 80
三次样 |  |  |  | 出站 |  | 2:30 | 造精炼渣后 |  |  | VD破空温度 |  | 1524 |  | V |  | 15 |  |  |  | 总计
|  |  |  | 处理时间 |  | 1955-12-01 | 软吹前温度 |  |  | 软吹过程温度 |  |  |  | 低Cr | [5 empty] | 备 注
LF2进站（铸锭） |  |  |  | 抽真空 |  |  | LF出站 |  | 1589 | VD出站 |  | 1486 |  | 高Cr | [5 empty] | MIF-LF-VD-电极
铸锭停吹氩前搅拌 |  |  |  | 汽包压力（Mpa） | [9 empty] | W |  | 20
LF出站 |  | 1；30 |  | 真空度（pa） |  | 50 | LF进站电表读数 |  |  | 2262.15 |  |  |  | CO
送电时间(分) |  | 35 |  | 达标时间(s) |  | 388 | LF出站电表读数 |  |  | 2262.55 |  |  |  | Nb
软吹时间(分) |  |  |  | 保压时间(s) |  | 824 | 本炉LF电耗，Kw/h |  |  | 4000 |  |  |  | Mn
总时间(分) |  | 55 |  | 总时间(s) |  | 1212 | 吨钢电耗，Kw/h |  |  | 153.7279 |  |  |  | Al块
成分(%) | Nb |  |  | Zn | As | Sb | Bi | Zr
控制范围 | ≤0.1 | ≤0.03 | ≤0.003 | ≤0.03 | ≤0.03 | ≤0.1 | ≤0.03 | ≤0.03
LF进站成分
LF二次成分
LF三次成分
VD2出站成分
VD出站成分
成品成分
出勤人数 |  |  | 负责人 | 魏新哲 |  | 精炼工 | 陈昌春 | 高志宽 | 靳玉成 | [9 empty] | 记录员 | 董杰伟

## 42
|  |  |  | 炼钢分厂 |  |  | 甲班 | [7 empty] | 19年1月21日20时 至22日8时
LF炉号 | VD炉号 | 钢包号 | 包龄 |  | 熔炼炉号 |  | 冶炼钢种 |  | LF执行工艺卡 |  | VD执行工艺卡 | [8 empty] | LF进站钢水量(t) |  |  | LF/VD出站钢水量(t)
F42 | V42 | 8 | 12 |  | VA9011042 |  | HYM2-2 |  | EF1-1710202 |  | EV-1710202 | [8 empty] | 26 |  |  | 26
成分 | Ac | C | Si | Mn | P | S | Cr | Mo | V | W | Co | Nb | Cu | Ni | Pb | Sn | Al | TI | RE |  |  | O | N | H
成品范围 | 0.78/0.8 | 0.86/0.9 | 0.21/0.4 | 0.28/0.4 | ≤0.030 | ≤0.01 | 3.9/4.4 | 4.7/4.95 | 1.78/1.95 | 6.00/6.30 | ≤0.5 |  | ≤0.25 | ≤0.30 | ≤0.0020 | ≤0.015 | 0.01/0.025 |  |  |  |  | 16 |  | 1.5
成品目标值
LF控制范围 | 0.77/0.79 | 0.86/0.9 | 0.21/0.4 | 0.28/0.4 | ≤0.030 | ≤0.01 | 3.9/4.4 | 4.7/4.95 | 1.78/1.95 | 6.00/6.30 | ≤0.5 |  | ≤0.25 | ≤0.30 | ≤0.0020 | ≤0.015 | 0.04/0.055
LF一次成分 |  | 0.8 | 0.24 | 0.34 | 0.028 | 0.014 | 4.12 | 4.75 | 1.85 | 5.99 | 0.31 |  | 0.12 | 0.25 | 0.0015 | 0.007 | 0.009 |  |  |  |  | 21.5 | 222.1 | 5.1
LF二次成分
LF三次成分
VD1次成分
VD1次成分 |  | 0.88 | 0.29 | 0.34 | 0.029 | 0.007 | 4.11 | 4.86 | 1.86 | 6.06 | 0.31 |  | 0.12 | 0.25 | 0.0011 | 0.007 | 0.014 |  |  |  |  | 14.5 | 129.3 | 0.7
成品成分 | 0.78 | 0.88 | 0.28 | 0.34 | 0.029 | 0.008 | 4.11 | 4.83 | 1.84 | 6.06 | 0.31 |  | 0.12 | 0.25 | 0.0011 | 0.007 | 0.012
[7 empty] | . | [6 empty] | 成分调整 | [5 empty] | 渣料统计(kg)
LF操作 |  | 时间 |  | VD操作 |  | 时间 | LF操作时段 |  | 吹氩量 | VD操作时段 |  | 吹氩量 |  | 名称 |  | 一次 | 二次 | 三次 | 合计 | 渣料名称 | 钢包内 | 脱硫渣 | 精炼渣 | 累计
中频出钢完毕 |  | 4:30 |  | VD进站 |  | 6:00 | 造脱硫渣 |  | 65 | 真空达标 |  |  |  | Al | 加入时间 | 5:15 |  |  |  | 石灰 | 200
LF进站 |  | 4:35 |  | 抽真空 |  | 6:05 | 成分调整 |  | 160 | 真空保压1 |  | 25-30 |  |  | 加入量 | 55米 |  |  |  | 萤石
测温造脱硫渣 |  | 4:38 |  | 破真空 |  | 6:26 | 造精炼渣 |  | 21 | 电极出站前搅拌 |  |  |  | Fe-Si | 加入时间 |  |  |  |  | 铝矾土
一次取样 |  | 4:48 |  | 取样测温 |  | 6:28 | 铸锭出站前搅拌 |  | 25 | 软吹 |  |  |  |  | 加入量 |  |  |  |  | 铝粒 |  | 5
造精炼渣 |  | 4:50 |  | 软吹开始 |  |  | 温度控制，℃ | [6 empty] | C粉 |  | 20 |  |  |  | 碳
调整成分 |  | 5:00 |  | 软吹结束 |  |  |  |  | 温度 | 时间节点 |  | 温度 |  | C线（（米） | [5 empty] | 硅钙
测温取二次样 |  |  |  | 出站前搅拌 |  |  | LF进站 |  | 1523/1521 | VD进站 |  | 1597 |  | FeMo |  | 30 |  |  |  | 铝氧粉 |  | 80
三次样 |  |  |  | 出站 |  | 6:30 | 造精炼渣后 |  |  | VD破空温度 |  |  |  | V | [5 empty] | 总计
|  |  |  | 处理时间 |  | 30 | 软吹前温度 |  |  | 软吹过程温度 |  |  |  | 低Cr | [5 empty] | 备 注
LF2进站（铸锭） |  | 6:35 |  | 抽真空 |  |  | LF出站 |  | 1608/1494 | VD出站 |  | 1536 |  | 高Cr | [5 empty] | MIF-LF-VD-LF2-铸锭， 5:00-5:50等浇筑
铸锭停吹氩前搅拌 |  |  |  | 汽包压力（Mpa） | [9 empty] | W |  | 40
LF出站 |  | 5:55/6:50 |  | 真空度（pa） |  | 80 | LF进站电表读数 |  |  | 2262.55 |  |  |  | CO
送电时间(分) |  | 49 |  | 达标时间(s) |  | 420 | LF出站电表读数 |  |  | 2263.86 |  |  |  | Nb
软吹时间(分) |  |  |  | 保压时间(s) |  | 837 | 本炉LF电耗，Kw/h |  |  | 3100 |  |  |  | Mn
总时间(分) |  | 80/15 |  | 总时间(s) |  | 1257 | 吨钢电耗，Kw/h |  |  | 119.2308 |  |  |  | Al块
成分(%) | Nb |  |  | Zn | As | Sb | Bi | Zr
控制范围 | ≤0.1 | ≤0.03 | ≤0.003 | ≤0.03 | ≤0.03 | ≤0.1 | ≤0.03 | ≤0.03
LF进站成分
LF二次成分
LF三次成分
VD2出站成分
VD出站成分
成品成分
出勤人数 |  |  | 负责人 | 魏新哲 |  | 精炼工 | 陈昌春 | 高志宽 | 靳玉成 | [9 empty] | 记录员 | 董杰伟

## 43
|  |  |  | 炼钢分厂 |  |  | 乙班 | [7 empty] | 19年1月21日20时 至22日8时
LF炉号 | VD炉号 | 钢包号 | 包龄 |  | 熔炼炉号 |  | 冶炼钢种 |  | LF执行工艺卡 |  | VD执行工艺卡 | [8 empty] | LF进站钢水量(t) |  |  | LF/VD出站钢水量(t)
F43 | V43 | 6 | 46 |  | VA9011043 |  | EHYM2-2(DLBG) |  | TF-1710203 |  | TV-1710203 | [8 empty] | 26 |  |  | 26
成分 | Ac | C | Si | Mn | P | S | Cr | Mo | V | W | Co | Nb | Cu | Ni | Pb | Sn | Al | TI | RE |  |  | O | N | H
成品范围 | 0.78/0.8 | 0.88/0.91 | 0.25/0.45 | 0.28/0.40 | ≤0.028 | ≤0.01 | 3.9/4.4 | 4.7/4.9 | 1.78/1.95 | 6.00/6.3 | ≤0.5 |  | ≤0.25 | ≤0.30 | ≤0.0020 | ≤0.015 | 0.015/0.025 |  |  |  |  | 18 |  | 1.5
成品目标值
LF控制范围 |  | 0.88/0.91 | 0.25/0.45 | 0.28/0.40 | ≤0.028 | ≤0.01 | 3.9/4.4 | 4.7/4.9 | 1.78/1.95 | 6.00/6.3 | ≤0.5 |  | ≤0.25 | ≤0.30 | ≤0.0020 | ≤0.015 | 0.045/0.065
LF一次成分 |  | 0.83 | 0.09 | 0.35 | 0.0282 | 0.019 | 4.03 | 4.76 | 1.86 | 6.05 | 0.28 |  | 0.11 | 0.28 | 0.0017 | 0.0075 | 0.006 |  |  |  |  | 24.5 | 176.4 | 4.9
LF二次成分 |  | 0.881 | 0.25 | 0.35 | 0.028 | 0.012 | 4.01 | 4.79 | 1.87 | 6.15 | 0.27 |  | 0.12 | 0.28 | 0.0016 | 0.0077 | 0.042
LF三次成分
VD1次成分
VD1次成分 |  | 0.88 | 0.32 | 0.34 | 0.028 | 0.0062 | 4.02 | 4.74 | 1.837 | 6.13 | 0.27 |  | 0.12 | 0.29 | 0.0012 | 0.0077 | 0.018 |  |  |  |  | 9 | 119.9 | 0.3
成品成分 | 0.798 | 0.891 | 0.32 | 0.35 | 0.028 | 0.0064 | 4.03 | 4.77 | 1.85 | 6.12 | 0.27 |  | 0.12 | 0.28 | 0.0011 | 0.0076 | 0.017
[7 empty] | . | [6 empty] | 成分调整 | [5 empty] | 渣料统计(kg)
LF操作 |  | 时间 |  | VD操作 |  | 时间 | LF操作时段 |  | 吹氩量 | VD操作时段 |  | 吹氩量 |  | 名称 |  | 一次 | 二次 | 三次 | 合计 | 渣料名称 | 钢包内 | 脱硫渣 | 精炼渣 | 累计
中频出钢完毕 |  | 7:50 |  | VD进站 |  | 9:30 | 造脱硫渣 |  | 70 | 真空达标 |  |  |  | Al | 加入时间 |  | 9:10 |  |  | 石灰 | 200
LF进站 |  | 7:55 |  | 抽真空 |  | 9:34 | 成分调整 |  | 175 | 真空保压1 |  | 25-30 |  |  | 加入量 |  | 13 |  |  | 萤石
测温造脱硫渣 |  | 7:57 |  | 破真空 |  | 9:55 | 造精炼渣 |  | 21 | 电极出站前搅拌 |  | 30 |  | Fe-Si | 加入时间 | 8:40 | 9:00 |  |  | 铝矾土
一次取样 |  | 8:07 |  | 取样测温 |  | 9:58 | 铸锭出站前搅拌 |  |  | 软吹 |  | 8 |  |  | 加入量 | 55 | 15 |  |  | 铝粒 |  | 5
造精炼渣 |  | 8:10 |  | 软吹开始 |  | 10:00 | 温度控制，℃ | [6 empty] | C粉 |  | 18 | 3 |  |  | 碳
调整成分 |  | 8:40 |  | 软吹结束 |  | 10:13 |  |  | 温度 | 时间节点 |  | 温度 |  | C线（（米） | [5 empty] | 硅钙
测温取二次样 |  | 8:50 |  | 出站前搅拌 |  | 10:15 | LF进站 |  | 1520 | VD进站 |  | 1600 |  | FeMo |  | 20 |  |  |  | 铝氧粉 |  | 80
三次样 |  |  |  | 出站 |  | 10:20 | 造精炼渣后 |  | 1555 | VD破空温度 |  |  |  | V | [5 empty] | 总计
|  |  |  | 处理时间 |  | 13/50 | 软吹前温度 |  |  | 软吹过程温度 |  |  |  | 低Cr | [5 empty] | 备 注
LF2进站（铸锭） |  |  |  | 抽真空 |  |  | LF出站 |  | 1607 | VD出站 |  | 1493 |  | 高Cr | [5 empty] | MIF-LF-VD-电极
铸锭停吹氩前搅拌 |  |  |  | 汽包压力（Mpa） | [9 empty] | W |  | 22
LF出站 |  | 9:20 |  | 真空度（pa） |  | 80 | LF进站电表读数 |  |  | 2262.86 |  |  |  | CO
送电时间(分) |  | 49 |  | 达标时间(s) |  | 430 | LF出站电表读数 |  |  | 2263.17 |  |  |  | Nb
软吹时间(分) |  |  |  | 保压时间(s) |  | 847 | 本炉LF电耗，Kw/h |  |  | 3100 |  |  |  | Mn
总时间(分) |  | 85 |  | 总时间(s) |  | 1279 | 吨钢电耗，Kw/h |  |  | 119.2308 |  |  |  | Al块
成分(%) | Nb |  |  | Zn | As | Sb | Bi | Zr
控制范围 | ≤0.1 | ≤0.03 | ≤0.003 | ≤0.03 | ≤0.03 | ≤0.1 | ≤0.03 | ≤0.03
LF进站成分
LF二次成分
LF三次成分
VD2出站成分
VD出站成分
成品成分
出勤人数 |  |  | 负责人 | 刘增运 |  | 精炼工 | 陈吉卫 | 张鹏涛 | 闫云周 | [9 empty] | 记录员 | 史超

## 44
|  |  |  | 炼钢分厂 |  |  | 乙班 | [7 empty] | 19年1月28日8时 至22日20时
LF炉号 | VD炉号 | 钢包号 | 包龄 |  | 熔炼炉号 |  | 冶炼钢种 |  | LF执行工艺卡 |  | VD执行工艺卡 | [8 empty] | LF进站钢水量(t) |  |  | LF/VD出站钢水量(t)
F44 | V44 | 8 | 13 |  | VA9011044 |  | EHYM2-2 |  | TF-1710203 |  | TV-1710203 | [8 empty] | 26.02 |  |  | 26.02
成分 | Ac | C | Si | Mn | P | S | Cr | Mo | V | W | Co | Nb | Cu | Ni | Pb | Sn | Al | TI | RE |  |  | O | N | H
成品范围 | 0.78/0.8 | 0.86/0.9 | 0.28/0.45 | 0.28/0.4 | ≤0.030 | ≤0.01 | 3.9/4.4 | 4.7/4.9 | 1.78/1.95 | 6.00/6.3 | ≤0.5 |  | ≤0.25 | ≤0.30 | ≤0.0020 | ≤0.015 | 0.015/0.035 |  |  |  |  | 18 |  | 1.5
成品目标值
LF控制范围 | 0.77/0.79 | 0.85/0.89 | 0.28/0.45 | 0.28/0.4 | ≤0.030 | ≤0.01 | 3.9/4.4 | 4.7/4.9 | 1.78/1.95 | 6.00/6.3 | ≤0.5 |  | ≤0.25 | ≤0.30 | ≤0.0020 | ≤0.015 | 0.045/0.065
LF一次成分 |  | 0.866 | 0.22 | 0.36 | 0.028 | 0.018 | 4.05 | 4.83 | 1.905 | 5.91 | 0.35 |  | 0.11 | 0.26 | 0.0018 | 0.0078 | 0.033 |  |  |  |  | 17.7 | 205.6 | 5.5
LF二次成分 |  | 0.873 | 0.31 | 0.36 | 0.028 | 0.012 | 4.03 | 4.78 | 1.886 | 6.1 | 0.34 |  | 0.12 | 0.26 | 0.0016 | 0.0078 | 0.016
LF三次成分
VD1次成分
VD1次成分 |  | 0.885 | 0.35 | 0.36 | 0.028 | 0.0067 | 4.02 | 4.8 | 1.89 | 6.07 | 0.34 |  | 0.11 | 0.26 | 0.0013 | 0.0077 | 0.03 |  |  |  |  | 13.7 | 146.4 | 0.9
成品成分 | 0.79 | 0.89 | 0.35 | 0.36 | 0.028 | 0.0066 | 4.01 | 4.79 | 1.881 | 6.08 | 0.34 |  | 0.12 | 0.26 | 0.0011 | 0.0077 | 0.028
[7 empty] | . | [6 empty] | 成分调整 | [5 empty] | 渣料统计(kg)
LF操作 |  | 时间 |  | VD操作 |  | 时间 | LF操作时段 |  | 吹氩量 | VD操作时段 |  | 吹氩量 |  | 名称 |  | 一次 | 二次 | 三次 | 合计 | 渣料名称 | 钢包内 | 脱硫渣 | 精炼渣 | 累计
中频出钢完毕 |  | 13:50 |  | VD进站 |  | 15:25 | 造脱硫渣 |  | 65 | 真空达标 |  |  |  | Al | 加入时间 |  | 15:05 |  |  | 石灰 | 200
LF进站 |  | 13:55 |  | 抽真空 |  | 15:30 | 成分调整 |  | 175 | 真空保压1 |  | 25-30 |  |  | 加入量 |  | 50M |  |  | 萤石
测温造脱硫渣 |  | 13:57 |  | 破真空 |  | 15:51 | 造精炼渣 |  | 21 | 电极出站前搅拌 |  | 30 |  | Fe-Si | 加入时间 | 14:40 | 15:05 |  |  | 铝矾土
一次取样 |  | 14:10 |  | 取样测温 |  | 15:53 | 铸锭出站前搅拌 |  |  | 软吹 |  | 7 |  |  | 加入量 | 35 | 10 |  |  | 铝粒 |  | 5
造精炼渣 |  | 14:15 |  | 软吹开始 |  | 15:55 | 温度控制，℃ | [6 empty] | C粉 |  | 3 |  |  |  | 碳
调整成分 |  | 14:40 |  | 软吹结束 |  | 16:10 |  |  | 温度 | 时间节点 |  | 温度 |  | C线（（米） | [5 empty] | 硅钙
测温取二次样 |  | 14:50 |  | 出站前搅拌 |  | 16:11 | LF进站 |  | 1525 | VD进站 |  | 1584 |  | FeMo |  |  | 10 |  |  | 铝氧粉 |  | 80
三次样 |  |  |  | 出站 |  | 16:15 | 造精炼渣后 |  | 1549 | VD破空温度 |  | 1518 |  | V | [5 empty] | 总计
|  |  |  | 处理时间 |  | 15/50 | 软吹前温度 |  |  | 软吹过程温度 |  |  |  | 低Cr | [5 empty] | 备 注
LF2进站（铸锭） |  |  |  | 抽真空 |  |  | LF出站 |  | 1590 | VD出站 |  | 1492 |  | 高Cr | [5 empty] | MIF-LF-VD-电极
铸锭停吹氩前搅拌 |  |  |  | 汽包压力（Mpa） | [9 empty] | W |  | 75
LF出站 |  | 15:15 |  | 真空度（pa） |  | 60 | LF进站电表读数 |  |  | 2263.17 |  |  |  | CO
送电时间(分) |  | 53 |  | 达标时间(s) |  | 439 | LF出站电表读数 |  |  | 2263.51 |  |  |  | Nb
软吹时间(分) |  |  |  | 保压时间(s) |  | 809 | 本炉LF电耗，Kw/h |  |  | 3400 |  |  |  | Mn
总时间(分) |  | 80 |  | 总时间(s) |  | 1248 | 吨钢电耗，Kw/h |  |  | 130.6687 |  |  |  | Al块
成分(%) | Nb |  |  | Zn | As | Sb | Bi | Zr
控制范围 | ≤0.1 | ≤0.03 | ≤0.003 | ≤0.03 | ≤0.03 | ≤0.1 | ≤0.03 | ≤0.03
LF进站成分
LF二次成分
LF三次成分
VD2出站成分
VD出站成分
成品成分
出勤人数 |  |  | 负责人 | 刘增运 |  | 精炼工 | 陈吉卫 | 张鹏涛 | 闫云周 | [9 empty] | 记录员 | 史超

## 45
|  |  |  | 炼钢分厂 |  |  | 乙班 | [7 empty] | 19年1月28日8时 至22日20时
LF炉号 | VD炉号 | 钢包号 | 包龄 |  | 熔炼炉号 |  | 冶炼钢种 |  | LF执行工艺卡 |  | VD执行工艺卡 | [8 empty] | LF进站钢水量(t) |  |  | LF/VD出站钢水量(t)
F45 | V45 | 6 | 47 |  | VA9011045 |  | HYM2-2 |  | TF-1710203 |  | TV-1710203 | [8 empty] | 25.9 |  |  | 25.9
成分 | Ac | C | Si | Mn | P | S | Cr | Mo | V | W | Co | Nb | Cu | Ni | Pb | Sn | Al | TI | RE |  |  | O | N | H
成品范围 | 0.78/0.8 | 0.86/0.9 | 0.21/0.4 | 0.28/0.4 | ≤0.030 | ≤0.01 | 3.9/4.4 | 4.7/4.9 | 1.78/1.95 | 6.00/6.3 | ≤0.5 |  | ≤0.25 | ≤0.30 | ≤0.0020 | ≤0.015 | 0.01/0.025 |  |  |  |  | 16 |  | 1.5
成品目标值
LF控制范围 | 0.77/0.79 | 0.85/0.89 | 0.21/0.4 | 0.28/0.4 | ≤0.030 | ≤0.01 | 3.9/4.4 | 4.7/4.9 | 1.78/1.95 | 6.00/6.3 | ≤0.5 |  | ≤0.25 | ≤0.30 | ≤0.0020 | ≤0.015 | 0.04/0.055
LF一次成分 |  | 0.824 | 0.33 | 0.32 | 0.028 | 0.0082 | 4.04 | 4.77 | 1.864 | 6.01 | 0.3 |  | 0.112 | 0.26 | 0.0015 | 0.0075 | 0.029 |  |  |  |  | 23.3 | 227 | 4.8
LF二次成分
LF三次成分
VD1次成分
VD1次成分 |  | 0.87 | 0.33 | 0.32 | 0.029 | 0.0051 | 4.06 | 4.82 | 1.87 | 6.15 | 0.3 |  | 0.11 | 0.26 | 0.0011 | 0.0075 | 0.017 |  |  |  |  | 15 | 123 | 0.4
成品成分 | 0.78 | 0.88 | 0.33 | 0.32 | 0.028 | 0.005 | 4.08 | 4.82 | 1.86 | 6.15 | 0.3 |  | 0.11 | 0.26 | 0.0011 | 0.0074 | 0.015
[7 empty] | . | [6 empty] | 成分调整 | [5 empty] | 渣料统计(kg)
LF操作 |  | 时间 |  | VD操作 |  | 时间 | LF操作时段 |  | 吹氩量 | VD操作时段 |  | 吹氩量 |  | 名称 |  | 一次 | 二次 | 三次 | 合计 | 渣料名称 | 钢包内 | 脱硫渣 | 精炼渣 | 累计
中频出钢完毕 |  | 17:10 |  | VD进站 |  | 18:10 | 造脱硫渣 |  | 60 | 真空达标 |  |  |  | Al | 加入时间 |  |  |  |  | 石灰 | 200
LF进站 |  | 17:15 |  | 抽真空 |  | 18:11 | 成分调整 |  | 165 | 真空保压1 |  | 25-30 |  |  | 加入量 | 15M |  |  |  | 萤石
测温造脱硫渣 |  | 17:17 |  | 破真空 |  | 18:32 | 造精炼渣 |  | 22 | 电极出站前搅拌 |  | 30 |  | Fe-Si | 加入时间 |  |  |  |  | 铝矾土
一次取样 |  | 17:27 |  | 取样测温 |  | 18:35 | 铸锭出站前搅拌 |  |  | 软吹 |  | 7 |  |  | 加入量 |  |  |  |  | 铝粒 |  | 5
造精炼渣 |  | 17:30 |  | 软吹开始 |  |  | 温度控制，℃ | [6 empty] | C粉 |  | 15 |  | 4 |  | 碳
调整成分 |  | 17:45 |  | 软吹结束 |  |  |  |  | 温度 | 时间节点 |  | 温度 |  | C线（（米） | [5 empty] | 硅钙
测温取二次样 |  |  |  | 出站前搅拌 |  |  | LF进站 |  | 1530/1508 | VD进站 |  | 1605 |  | FeMo |  | 22 |  |  |  | 铝氧粉 |  | 80
三次样 |  |  |  | 出站 |  | 18:40 | 造精炼渣后 |  | 1570 | VD破空温度 |  |  |  | V | [5 empty] | 总计
|  |  |  | 处理时间 |  | 30 | 软吹前温度 |  |  | 软吹过程温度 |  |  |  | 低Cr | [5 empty] | 备 注
LF2进站（铸锭） |  | 18:50 |  | 抽真空 |  |  | LF出站 |  | 1610/1489 | VD出站 |  | 1514 |  | 高Cr | [5 empty] | MIF-LF-VD-LF2-铸锭
铸锭停吹氩前搅拌 |  | 18:58 |  | 汽包压力（Mpa） | [9 empty] | W |  | 40
LF出站 |  | 18:00/19:05 |  | 真空度（pa） |  | 50 | LF进站电表读数 |  |  | 2263.51 |  |  |  | CO
送电时间(分) |  | 29*1 |  | 达标时间(s) |  | 477 | LF出站电表读数 |  |  | 2263.71 |  |  |  | Nb
软吹时间(分) |  |  |  | 保压时间(s) |  | 753 | 本炉LF电耗，Kw/h |  |  | 2000 |  |  |  | Mn
总时间(分) |  | 45/15 |  | 总时间(s) |  | 1230 | 吨钢电耗，Kw/h |  |  | 77.22008 |  |  |  | Al块
成分(%) | Nb |  |  | Zn | As | Sb | Bi | Zr
控制范围 | ≤0.1 | ≤0.03 | ≤0.003 | ≤0.03 | ≤0.03 | ≤0.1 | ≤0.03 | ≤0.03
LF进站成分
LF二次成分
LF三次成分
VD2出站成分
VD出站成分
成品成分
出勤人数 |  |  | 负责人 | 刘增运 |  | 精炼工 | 陈吉卫 | 张鹏涛 | 闫云周 | [9 empty] | 记录员 | 史超
30

## 46
|  |  |  | 炼钢分厂 |  |  | 丙 | [7 empty] | 19年1月22日20时 至23日8时
LF炉号 | VD炉号 | 钢包号 | 包龄 |  | 熔炼炉号 |  | 冶炼钢种 |  | LF执行工艺卡 |  | VD执行工艺卡 | [8 empty] | LF进站钢水量(t) |  |  | LF/VD出站钢水量(t)
F46 | V46 | 8 | 14 |  | VA9011046 |  | EHYM2-2 |  | TF1810400 |  | TV1810400 | [8 empty] | 25.96 |  |  | 25.96
成分 | Ac | C | Si | Mn | P | S | Cr | Mo | V | W | Co | Nb | Cu | Ni | Pb | Sn | Al | TI | RE |  |  | O | N | H
成品范围 | 0.78/0.8 | 0.86/0.9 | 0.28/0.45 | 0.28/0.4 | ≤0.030 | ≤0.01 | 3.9/4.4 | 4.7/4.9 | 1.78/1.95 | 6.00/6.3 | ≤0.5 |  | ≤0.25 | ≤0.30 | ≤0.0020 | ≤0.015 | 0.015/0.035 |  |  |  |  | 18 |  | 1.5
成品目标值
LF控制范围 | 0.77/0.79 | 0.85/0.89 | 0.28/0.45 | 0.28/0.4 | ≤0.030 | ≤0.01 | 3.9/4.4 | 4.7/4.9 | 1.78/1.95 | 6.00/6.3 | ≤0.5 |  | ≤0.25 | ≤0.30 | ≤0.0020 | ≤0.015 | 0.045/0.065
LF一次成分 |  | 0.805 | 0.24 | 0.35 | 0.028 | 0.014 | 4.08 | 4.73 | 1.82 | 5.93 |  |  | 0.1 | 0.28 | 0.001 | 0.006 | 0.053 |  |  |  |  | 21.1 | 234.1 | 5.6
LF二次成分
LF三次成分
VD1次成分
VD1次成分 |  | 0.869 | 0.31 | 0.35 | 0.027 | 0.007 | 4.04 | 4.77 | 1.8 | 6.11 |  |  | 0.1 | 0.28 | 0.001 | 0.006 | 0.024 |  |  |  |  | 13.2 | 158 | 0.8
成品成分 | 0.782 | 0.87 | 0.32 | 0.35 | 0.027 | 0.007 | 4.07 | 4.78 | 1.81 | 6.1 |  |  | 0.1 | 0.28 | 0.001 | 0.006 | 0.022
[7 empty] | . | [6 empty] | 成分调整 | [5 empty] | 渣料统计(kg)
LF操作 |  | 时间 |  | VD操作 |  | 时间 | LF操作时段 |  | 吹氩量 | VD操作时段 |  | 吹氩量 |  | 名称 |  | 一次 | 二次 | 三次 | 合计 | 渣料名称 | 钢包内 | 脱硫渣 | 精炼渣 | 累计
中频出钢完毕 |  | 21:10 |  | VD进站 |  | 22:05 | 造脱硫渣 |  | 50 | 真空达标 |  |  |  | Al | 加入时间 |  |  |  |  | 石灰 | 200
LF进站 |  | 21:15 |  | 抽真空 |  | 22:08 | 成分调整 |  | 155 | 真空保压1 |  | 20-25 |  |  | 加入量 |  |  |  |  | 萤石
测温造脱硫渣 |  | 21:18 |  | 破真空 |  | 22:30 | 造精炼渣 |  | 20 | 电极出站前搅拌 |  | 30 |  | Fe-Si | 加入时间 | 21:40 |  |  |  | 铝矾土
一次取样 |  | 21:25 |  | 取样测温 |  | 22:32 | 铸锭出站前搅拌 |  |  | 软吹 |  | 9 |  |  | 加入量 | 28 |  |  |  | 铝粒 |  | 5
造精炼渣 |  | 21:28 |  | 软吹开始 |  | 22:35 | 温度控制，℃ | [6 empty] | C粉 |  | 20 |  |  |  | 碳
调整成分 |  | 21:40 |  | 软吹结束 |  | 22:50 |  |  | 温度 | 时间节点 |  | 温度 |  | C线（（米） | [5 empty] | 硅钙
测温取二次样 |  |  |  | 出站前搅拌 |  | 22:50 | LF进站 |  | 1526 | VD进站 |  | 1599 |  | FeMo |  | 40 |  |  |  | 铝氧粉 |  | 80
三次样 |  |  |  | 出站 |  | 22:55 | 造精炼渣后 |  |  | VD破空温度 |  | 1530 |  | V | [5 empty] | 总计
|  |  |  | 处理时间 |  | 50*20 | 软吹前温度 |  |  | 软吹过程温度 |  |  |  | 低Cr | [5 empty] | 备 注
LF2进站（铸锭） |  |  |  | 抽真空 |  |  | LF出站 |  | 1602 | VD出站 |  | 1491 |  | 高Cr | [5 empty] | MIF-LF-VD-电极
铸锭停吹氩前搅拌 |  |  |  | 汽包压力（Mpa） | [9 empty] | W |  | 80
LF出站 |  | 21:55 |  | 真空度（pa） |  | 50 | LF进站电表读数 |  |  | 2263.71 |  |  |  | RE
送电时间(分) |  | 32 |  | 达标时间(s) |  | 517 | LF出站电表读数 |  |  | 2263.98 |  |  |  | 铝块
软吹时间(分) |  |  |  | 保压时间(s) |  | 775 | 本炉LF电耗，Kw/h |  |  | 2700 |  |  |  | Mn
总时间(分) |  | 40 |  | 总时间(s) |  | 1292 | 吨钢电耗，Kw/h |  |  | 104.0062 |  |  |  | Al块
成分(%) | Nb |  |  | Zn | As | Sb | Bi | Zr
控制范围 | ≤0.1 | ≤0.03 | ≤0.003 | ≤0.03 | ≤0.03 | ≤0.1 | ≤0.03 | ≤0.03
LF进站成分
LF二次成分
LF三次成分
VD2出站成分
VD出站成分
成品成分
次 |  |  | 负责人 | 王占涛 |  | 精炼工 | 王浩 | 焦凯旋 | 史雨帅 | [9 empty] | 记录员 | 何肖青

## 47
|  |  |  | 炼钢分厂 |  |  | 丙 | [7 empty] | 19年1月22日20时 至23日8时
LF炉号 | VD炉号 | 钢包号 | 包龄 |  | 熔炼炉号 |  | 冶炼钢种 |  | LF执行工艺卡 |  | VD执行工艺卡 | [8 empty] | LF进站钢水量(t) |  |  | LF/VD出站钢水量(t)
F47 | V47 | 5 | 2 |  | VA9011047 |  | EHYM2-2 |  | TF1810400 |  | TV1810400 | [8 empty] | 26.21 |  |  | 26.21
成分 | Ac | C | Si | Mn | P | S | Cr | Mo | V | W | Co | Nb | Cu | Ni | Pb | Sn | Al | TI | RE |  |  | O | N | H
成品范围 | 0.78/0.8 | 0.86/0.9 | 0.28/0.45 | 0.28/0.4 | ≤0.030 | ≤0.01 | 3.9/4.4 | 4.7/4.9 | 1.78/1.95 | 6.00/6.3 | ≤0.5 |  | ≤0.25 | ≤0.30 | ≤0.0020 | ≤0.015 | 0.015/0.035 |  |  |  |  | 18 |  | 1.5
成品目标值
LF控制范围 | 0.77/0.79 | 0.85/0.89 | 0.28/0.45 | 0.28/0.4 | ≤0.030 | ≤0.01 | 3.9/4.4 | 4.7/4.9 | 1.78/1.95 | 6.00/6.3 | ≤0.5 |  | ≤0.25 | ≤0.30 | ≤0.0020 | ≤0.015 | 0.045/0.065
LF一次成分 |  | 0.84 | 0.33 | 0.3 | 0.027 | 0.013 | 4.06 | 4.75 | 1.82 | 6.03 |  |  | 0.12 | 0.28 | 0.001 | 0.007 | 0.043 |  |  |  |  | 20.9 | 185.9 | 7.2
LF二次成分
LF三次成分
VD1次成分
VD1次成分 |  | 0.859 | 0.33 | 0.3 | 0.028 | 0.006 | 4.05 | 4.79 | 1.84 | 6.12 |  |  | 0.12 | 0.28 | 0.001 | 0.007 | 0.02 |  |  |  |  | 10.7 | 133 | 1
成品成分 | 0.785 | 0.88 | 0.33 | 0.3 | 0.028 | 0.007 | 4.04 | 4.81 | 1.85 | 6.12 |  |  | 0.12 | 0.28 | 0.001 | 0.007 | 0.018
[7 empty] | . | [6 empty] | 成分调整 | [5 empty] | 渣料统计(kg)
LF操作 |  | 时间 |  | VD操作 |  | 时间 | LF操作时段 |  | 吹氩量 | VD操作时段 |  | 吹氩量 |  | 名称 |  | 一次 | 二次 | 三次 | 合计 | 渣料名称 | 钢包内 | 脱硫渣 | 精炼渣 | 累计
中频出钢完毕 |  | 0:50 |  | VD进站 |  | 2:55 | 造脱硫渣 |  | 50 | 真空达标 |  |  |  | Al | 加入时间 | 2:30 |  |  |  | 石灰 | 200
LF进站 |  | 0:55 |  | 抽真空 |  | 2:57 | 成分调整 |  | 155 | 真空保压1 |  | 20-25 |  |  | 加入量 | 10米 |  |  |  | 萤石
测温造脱硫渣 |  | 0:58 |  | 破真空 |  | 3:19 | 造精炼渣 |  | 20 | 电极出站前搅拌 |  | 30 |  | Fe-Si | 加入时间 |  |  |  |  | 铝矾土
一次取样 |  | 1:45 |  | 取样测温 |  | 3:20 | 铸锭出站前搅拌 |  |  | 软吹 |  | 9 |  |  | 加入量 | 30 |  |  |  | 铝粒 |  | 5
造精炼渣 |  | 1:48 |  | 软吹开始 |  | 3;22 | 温度控制，℃ | [6 empty] | C粉 |  | 9 | 6 |  |  | 碳
调整成分 |  | 2:00 |  | 软吹结束 |  | 3:40 |  |  | 温度 | 时间节点 |  | 温度 |  | C线（（米） | [5 empty] | 硅钙
测温取二次样 |  |  |  | 出站前搅拌 |  | 3:40 | LF进站 |  | 1526 | VD进站 |  | 1645 |  | FeMo |  | 30 |  |  |  | 铝氧粉 |  | 80
三次样 |  |  |  | 出站 |  | 3:45 | 造精炼渣后 |  |  | VD破空温度 |  | 1550 |  | V |  | 7 |  |  |  | 总计
|  |  |  | 处理时间 |  | 50*18 | 软吹前温度 |  |  | 软吹过程温度 |  |  |  | 低Cr | [5 empty] | 备 注
LF2进站（铸锭） |  |  |  | 抽真空 |  |  | LF出站 |  | 1650 | VD出站 |  | 1520 |  | 高Cr | [5 empty] | MIF-LF-VD-电极。钢包氩气口接头坏耽误取样。
铸锭停吹氩前搅拌 |  |  |  | 汽包压力（Mpa） | [9 empty] | W |  | 40
LF出站 |  | 2:45 |  | 真空度（pa） |  | 50 | LF进站电表读数 |  |  | 2263.98 |  |  |  | RE
送电时间(分) |  | 48 |  | 达标时间(s) |  | 491 | LF出站电表读数 |  |  | 2264.31 |  |  |  | 铝块
软吹时间(分) |  |  |  | 保压时间(s) |  | 793 | 本炉LF电耗，Kw/h |  |  | 3300 |  |  |  | Mn
总时间(分) |  | 100 |  | 总时间(s) |  | 1284 | 吨钢电耗，Kw/h |  |  | 125.9061 |  |  |  | Al块
成分(%) | Nb |  |  | Zn | As | Sb | Bi | Zr
控制范围 | ≤0.1 | ≤0.03 | ≤0.003 | ≤0.03 | ≤0.03 | ≤0.1 | ≤0.03 | ≤0.03
LF进站成分
LF二次成分
LF三次成分
VD2出站成分
VD出站成分
成品成分
次 |  |  | 负责人 | 王占涛 |  | 精炼工 | 王浩 | 焦凯旋 | 史雨帅 | [9 empty] | 记录员 | 何肖青

## 48
|  |  |  | 炼钢分厂 |  |  | 丙/甲 | [7 empty] | 19年1月22日20时 至23日8时
LF炉号 | VD炉号 | 钢包号 | 包龄 |  | 熔炼炉号 |  | 冶炼钢种 |  | LF执行工艺卡 |  | VD执行工艺卡 | [8 empty] | LF进站钢水量(t) |  |  | LF/VD出站钢水量(t)
F48 | V48 | 8 | 15 |  | VA9011048 |  | HYM2-1 |  | TF1810400 |  | TV1810400
成分 | Ac | C | Si | Mn | P | S | Cr | Mo | V | W | Co | Nb | Cu | Ni | Pb | Sn | Al | TI | RE |  |  | O | N | H
成品范围 | 0.75/0.77 | 0.83/0.86 | 0.21/0.4 | 0.28/0.40 | ≤0.030 | ≤0.01 | 3.9/4.4 | 4.7/4.95 | 1.75/1.95 | 5.7/6.1 | ≤0.5 |  | ≤0.25 | ≤0.30 | ≤0.0020 | ≤0.015 | 0.01/0.025 |  |  |  |  | 18 |  | 1.5
成品目标值
LF控制范围 | 0.73/0.76 | 0.82/0.85 | 0.21/0.4 | 0.28/0.40 | ≤0.030 | ≤0.01 | 3.9/4.4 | 4.7/4.95 | 1.75/1.95 | 5.7/6.1 | ≤0.5 |  | ≤0.25 | ≤0.30 | ≤0.0020 | ≤0.015 | 0.03/0.05
LF一次成分 |  | 0.65 | 0.04 | 0.25 | 0.025 | 0.013 | 3.36 | 3.73 | 1.35 | 4.76 | 0.27 |  | 0.12 | 0.18 | 0.001 | 0.008 | 0.004 |  |  |  |  | 24.9 | 225.5 | 3.5
LF二次成分 |  | 0.77 | 0.3 | 0.31 | 0.027 | 0.008 | 3.95 | 4.82 | 1.79 | 5.84 | 0.25 |  | 0.12 | 0.18 | 0.0011 | 0.008 | 0.008
LF三次成分
VD1次成分
VD1次成分 |  | 0.82 | 0.31 | 0.31 | 0.027 | 0.005 | 4 | 4.82 | 1.82 | 5.83 | 0.25 |  | 0.12 | 0.18 | 0.0009 | 0.008 | 0.022 |  |  |  |  | 16 | 149.7 | 0.9
成品成分 | 0.76 | 0.84 | 0.32 | 0.31 | 0.028 | 0.005 | 3.99 | 4.81 | 1.82 | 5.82 | 0.25 |  | 0.12 | 0.18 | 0.001 | 0.008 | 0.019
[7 empty] | . | [6 empty] | 成分调整 | [5 empty] | 渣料统计(kg)
LF操作 |  | 时间 |  | VD操作 |  | 时间 | LF操作时段 |  | 吹氩量 | VD操作时段 |  | 吹氩量 |  | 名称 |  | 一次 | 二次 | 三次 | 合计 | 渣料名称 | 钢包内 | 脱硫渣 | 精炼渣 | 累计
中频出钢完毕 |  | 6:50 |  | VD进站 |  | 9:50 | 造脱硫渣 |  | 60 | 真空达标 |  |  |  | Al | 加入时间 |  | 9:20 |  |  | 石灰 | 200
LF进站 |  | 6:55 |  | 抽真空 |  | 9:55 | 成分调整 |  | 170 | 真空保压1 |  | 20-25 |  |  | 加入量 |  | 55米 |  |  | 萤石
测温造脱硫渣 |  | 6:58 |  | 破真空 |  | 10:17 | 造精炼渣 |  | 40 | 电极出站前搅拌 |  | 30 |  | Fe-Si | 加入时间 | 8:20 |  |  |  | 铝矾土
一次取样 |  | 7:10 |  | 取样测温 |  | 10:20 | 铸锭出站前搅拌 |  |  | 软吹 |  | 9 |  |  | 加入量 | 76 |  |  |  | 铝粒 |  | 5
造精炼渣 |  | 7:13 |  | 软吹开始 |  |  | 温度控制，℃ | [6 empty] | C粉 |  |  | 15 | 6 |  | 碳
调整成分 |  | 7:50 |  | 软吹结束 |  |  |  |  | 温度 | 时间节点 |  | 温度 |  | C线（（米） | [5 empty] | 硅钙
测温取二次样 |  | 9:15 |  | 出站前搅拌 |  |  | LF进站 |  | 1513/1519 | VD进站 |  | 1594 |  | FeMo |  | 520 |  |  |  | 铝氧粉 |  | 80
三次样 |  |  |  | 出站 |  | 10:25 | 造精炼渣后 |  |  | VD破空温度 |  |  |  | V |  | 155 | 13 |  |  | 总计
|  |  |  | 处理时间 |  | 35 | 软吹前温度 |  |  | 软吹过程温度 |  |  |  | 低Cr | [5 empty] | 备 注
LF2进站（铸锭） |  | 10:30 |  | 抽真空 |  |  | LF出站 |  | 1602/1494 | VD出站 |  | 1528 |  | 高Cr |  | 398 | 20 |  |  | MIF-LF-VD-LF2-铸锭 中频紧急出钢 合金加入量大冶炼时间长 8:40-8:55换渣
铸锭停吹氩前搅拌 |  |  |  | 汽包压力（Mpa） | [9 empty] | W |  | 431
LF出站 |  | 9:45/10:45 |  | 真空度（pa） |  | 50 | LF进站电表读数 |  |  | 2264.31 |  |  |  | RE
送电时间(分) |  | 71 |  | 达标时间(s) |  | 454 | LF出站电表读数 |  |  | 2264.73 |  |  |  | 铝块
软吹时间(分) |  |  |  | 保压时间(s) |  | 788 | 本炉LF电耗，Kw/h |  |  | 4200 |  |  |  | Mn |  | 20
总时间(分) |  | 175/15 |  | 总时间(s) |  | 1242 | 吨钢电耗，Kw/h |  |  | 175 |  |  |  | Al块
成分(%) | Nb |  |  | Zn | As | Sb | Bi | Zr
控制范围 | ≤0.1 | ≤0.03 | ≤0.003 | ≤0.03 | ≤0.03 | ≤0.1 | ≤0.03 | ≤0.03
LF进站成分
LF二次成分
LF三次成分
VD2出站成分
VD出站成分
成品成分
次 |  |  | 负责人 | 王占涛 |  | 精炼工 | 王浩 | 焦凯旋 | 史雨帅 | [9 empty] | 记录员 | 何肖青
|  |  |  | 魏新哲 |  |  | 陈昌春 | 高志宽 | 靳玉成 | [10 empty] | 董杰伟

## 49
|  |  |  | 炼钢分厂 |  |  | 甲班 | [7 empty] | 19年1月23日8时 至23日20时
LF炉号 | VD炉号 | 钢包号 | 包龄 |  | 熔炼炉号 |  | 冶炼钢种 |  | LF执行工艺卡 |  | VD执行工艺卡 | [8 empty] | LF进站钢水量(t) |  |  | LF/VD出站钢水量(t)
F49 | V49 | 5 | 3 |  | VA9011049 |  | EHYTM2 |  | TF1810400 |  | TV1810400 | [8 empty] | 26.48 |  |  | 26.48
成分 | Ac | C | Si | Mn | P | S | Cr | Mo | V | W | Co | Nb | Cu | Ni | Pb | Sn | Al | TI | RE |  |  | O | N | H
成品范围 | 0.75/0.77 | 0.84/0.88 | 0.28/0.45 | 0.28/0.40 | ≤0.029 | ≤0.01 | 3.9/4.35 | 4.8/5.15 | 1.9/2.1 | 5.7/6.2 | ≤0.5 | 0.05/0.075 | ≤0.20 | ≤0.20 | ≤0.0020 | ≤0.015 | 0.08/0.12 |  |  |  |  | 18 |  | 1.5
成品目标值
LF控制范围 | 0.75/0.77 | 0.84/0.87 | 0.28/0.45 | 0.28/0.40 | ≤0.029 | ≤0.01 | 3.9/4.35 | 4.8/5.15 | 1.9/2.1 | 5.7/6.2 | ≤0.5 | 0.05/0.075 | ≤0.20 | ≤0.20 | ≤0.0020 | ≤0.015 | 0.12/0.16
LF一次成分 |  | 0.82 | 0.31 | 0.3 | 0.0288 | 0.009 | 3.84 | 4.85 | 1.89 | 5.95 | 0.23 | 0.06 | 0.14 | 0.17 | 0.002 | 0.01 | 0.022 |  |  |  |  | 18.4 | 194.7 | 2.5
LF二次成分
LF三次成分
VD1次成分
VD1次成分 |  | 0.85 | 0.36 | 0.31 | 0.0298 | 0.004 | 3.95 | 4.9 | 1.94 | 5.96 | 0.23 | 0.06 | 0.14 | 0.17 | 0.0012 | 0.01 | 0.11 |  |  |  |  | 11.1 | 116.8 | 1.1
成品成分 | 0.76 | 0.86 | 0.36 | 0.32 | 0.029 | 0.004 | 3.95 | 4.89 | 1.93 | 5.9 | 0.23 | 0.06 | 0.14 | 0.17 | 0.0013 | 0.01 | 0.1
[7 empty] | . | [6 empty] | 成分调整 | [5 empty] | 渣料统计(kg)
LF操作 |  | 时间 |  | VD操作 |  | 时间 | LF操作时段 |  | 吹氩量 | VD操作时段 |  | 吹氩量 |  | 名称 |  | 一次 | 二次 | 三次 | 合计 | 渣料名称 | 钢包内 | 脱硫渣 | 精炼渣 | 累计
中频出钢完毕 |  | 16:20 |  | VD进站 |  | 17:15 | 造脱硫渣 |  | 60 | 真空达标 |  |  |  | Al | 加入时间 | 16:50 |  |  |  | 石灰 | 200
LF进站 |  | 16:25 |  | 抽真空 |  | 17:20 | 成分调整 |  | 165 | 真空保压1 |  | 25-30 |  |  | 加入量 | 200米 |  |  |  | 萤石
测温造脱硫渣 |  | 16:28 |  | 破真空 |  | 17:40 | 造精炼渣 |  | 22 | 电极出站前搅拌 |  | 20 |  | Fe-Si | 加入时间 |  |  |  |  | 铝矾土
一次取样 |  | 16:38 |  | 取样测温 |  | 17:43 | 铸锭出站前搅拌 |  |  | 软吹 |  | 7 |  |  | 加入量 |  |  |  |  | 铝粒 |  | 5
造精炼渣 |  | 16:40 |  | 软吹开始 |  | 17:45 | 温度控制，℃ | [6 empty] | C粉 |  |  | 10 |  |  | 碳
调整成分 |  | 16:50 |  | 软吹结束 |  | 17:58 |  |  | 温度 | 时间节点 |  | 温度 |  | C线（（米） | [5 empty] | 硅钙
测温取二次样 |  |  |  | 出站前搅拌 |  |  | LF进站 |  | 1523 | VD进站 |  | 1586 |  | FeMo |  | 30 |  |  |  | 铝氧粉 |  | 80
三次样 |  |  |  | 出站 |  | 18:00 | 造精炼渣后 |  |  | VD破空温度 |  |  |  | V |  | 20 |  |  |  | 总计
|  |  |  | 处理时间 |  | 45/13 | 软吹前温度 |  |  | 软吹过程温度 |  |  |  | 低Cr | [5 empty] | 备 注
LF2进站（铸锭） |  |  |  | 抽真空 |  |  | LF出站 |  | 1598 | VD出站 |  | 1489 |  | 高Cr |  | 60 |  |  |  | MIF-LF-VD-电极
铸锭停吹氩前搅拌 |  |  |  | 汽包压力（Mpa） | [9 empty] | W
LF出站 |  | 17:10 |  | 真空度（pa） |  | 50 | LF进站电表读数 |  |  | 2264.73 |  |  |  | Nb
送电时间(分) |  | 34 |  | 达标时间(s) |  | 457 | LF出站电表读数 |  |  | 2264.95 |  |  |  | XT |  |  | 26
软吹时间(分) |  |  |  | 保压时间(s) |  | 765 | 本炉LF电耗，Kw/h |  |  | 2200 |  |  |  | Mn |  | 7
总时间(分) |  | 50 |  | 总时间(s) |  | 1217 | 吨钢电耗，Kw/h |  |  | 83.08157 |  |  |  | Al块
成分(%) | Nb |  |  | Zn | As | Sb | Bi | Zr
控制范围 | ≤0.1 | ≤0.03 | ≤0.003 | ≤0.03 | ≤0.03 | ≤0.1 | ≤0.03 | ≤0.03
LF进站成分
LF二次成分
LF三次成分
VD2出站成分
VD出站成分
成品成分
出勤人数 |  |  | 负责人 | 魏新哲 |  | 精炼工 | 陈昌春 | 高志宽 | 靳玉成 | [9 empty] | 记录员 | 董杰伟

## 50
|  |  |  | 炼钢分厂 |  |  | 乙班 | [7 empty] | 19年1月23日20时 至24日8时
LF炉号 | VD炉号 | 钢包号 | 包龄 |  | 熔炼炉号 |  | 冶炼钢种 |  | LF执行工艺卡 |  | VD执行工艺卡 | [8 empty] | LF进站钢水量(t) |  |  | LF/VD出站钢水量(t)
F50 | V50 | 8 | 16 |  | VA9011050 |  | EHYM2-2 |  | TF-1710203 |  | TV-1710203 | [8 empty] | 26 |  |  | 26
成分 | Ac | C | Si | Mn | P | S | Cr | Mo | V | W | Co | Nb | Cu | Ni | Pb | Sn | Al | TI | RE |  |  | O | N | H
成品范围 | 0.78/0.8 | 0.86/0.9 | 0.28/0.45 | 0.28/0.4 | ≤0.030 | ≤0.01 | 3.9/4.4 | 4.7/4.9 | 1.78/1.95 | 6.00/6.3 | ≤0.5 |  | ≤0.25 | ≤0.30 | ≤0.0020 | ≤0.015 | 0.015/0.035 |  |  |  |  | 18 |  | 1.5
成品目标值
LF控制范围 | 0.77/0.79 | 0.85/0.89 | 0.28/0.45 | 0.28/0.4 | ≤0.030 | ≤0.01 | 3.9/4.4 | 4.7/4.9 | 1.78/1.95 | 6.00/6.3 | ≤0.5 |  | ≤0.25 | ≤0.30 | ≤0.0020 | ≤0.015 | 0.045/0.065
LF一次成分 |  | 0.79 | 0.34 | 0.31 | 0.027 | 0.0078 | 4.01 | 4.8 | 1.862 | 5.99 | 0.29 |  | 0.11 | 0.265 | 0.0015 | 0.0071 | 0.044 |  |  |  |  | 18.1 | 227.7 | 4.3
LF二次成分
LF三次成分
VD1次成分
VD1次成分 |  | 0.865 | 0.36 | 0.31 | 0.027 | 0.005 | 4.04 | 4.82 | 1.86 | 6.19 | 0.28 |  | 0.11 | 0.27 | 0.0009 | 0.007 | 0.021 |  |  |  |  | 15 | 157.1 | 0.8
成品成分 | 0.78 | 0.881 | 0.36 | 0.3 | 0.026 | 0.005 | 4 | 4.86 | 0.87 | 6.14 | 0.29 |  | 0.11 | 0.26 | 0.0012 | 0.007 | 0.02
[7 empty] | . | [6 empty] | 成分调整 | [5 empty] | 渣料统计(kg)
LF操作 |  | 时间 |  | VD操作 |  | 时间 | LF操作时段 |  | 吹氩量 | VD操作时段 |  | 吹氩量 |  | 名称 |  | 一次 | 二次 | 三次 | 合计 | 渣料名称 | 钢包内 | 脱硫渣 | 精炼渣 | 累计
中频出钢完毕 |  | 20:10 |  | VD进站 |  | 21:10 | 造脱硫渣 |  | 60 | 真空达标 |  |  |  | Al | 加入时间 |  |  |  |  | 石灰 | 200
LF进站 |  | 20:15 |  | 抽真空 |  | 21:11 | 成分调整 |  | 165 | 真空保压1 |  | 25-30 |  |  | 加入量 | 13M |  |  |  | 萤石
测温造脱硫渣 |  | 20:17 |  | 破真空 |  | 21:33 | 造精炼渣 |  | 23 | 电极出站前搅拌 |  | 30 |  | Fe-Si | 加入时间 |  |  |  |  | 铝矾土
一次取样 |  | 20:27 |  | 取样测温 |  | 21:35 | 铸锭出站前搅拌 |  |  | 软吹 |  | 7 |  |  | 加入量 |  |  |  |  | 铝粒 |  | 5
造精炼渣 |  | 20:30 |  | 软吹开始 |  | 21:37 | 温度控制，℃ | [6 empty] | C粉 |  | 20 | 5 |  |  | 碳
调整成分 |  | 20:45 |  | 软吹结束 |  | 21:50 |  |  | 温度 | 时间节点 |  | 温度 |  | C线（（米） | [5 empty] | 硅钙
测温取二次样 |  |  |  | 出站前搅拌 |  | 21:52 |  |  | 1529 | VD进站 |  | 1588 |  | FeMo |  | 11 |  |  |  | 铝氧粉 |  | 80
三次样 |  |  |  | 出站 |  | 22:00 | 造精炼渣后 |  | 1559 | VD破空温度 |  |  |  | V | [5 empty] | 总计
|  |  |  | 处理时间 |  | 13/50 | 软吹前温度 |  |  | 软吹过程温度 |  |  |  | 低Cr | [5 empty] | 备 注
LF2进站（铸锭） |  |  |  | 抽真空 |  | : | LF出站 |  | 1596 | VD出站 |  | 1487 |  | 高Cr | [5 empty] | MIF-LF-VD-电极
铸锭停吹氩前搅拌 |  |  |  | 汽包压力（Mpa） | [9 empty] | W |  | 50
LF出站 |  | 21:00 |  | 真空度（pa） |  | 45 | LF进站电表读数 |  |  | 2264.95 |  |  |  | CO
送电时间(分) |  | 35 |  | 达标时间(s) |  | 519 | LF出站电表读数 |  |  | 2265.18 |  |  |  | Nb
软吹时间(分) |  |  |  | 保压时间(s) |  | 800 | 本炉LF电耗，Kw/h |  |  | 2300 |  |  |  | Mn
总时间(分) |  | 45 |  | 总时间(s) |  | 1319 | 吨钢电耗，Kw/h |  |  | 88.46154 |  |  |  | Al块
成分(%) | Nb |  |  | Zn | As | Sb | Bi | Zr
控制范围 | ≤0.1 | ≤0.03 | ≤0.003 | ≤0.03 | ≤0.03 | ≤0.1 | ≤0.03 | ≤0.03
LF进站成分
LF二次成分
LF三次成分
VD2出站成分
VD出站成分
成品成分
出勤人数 |  |  | 负责人 | 刘增运 |  | 精炼工 | 陈吉卫 |  | 闫云周 | [9 empty] | 记录员 | 史超

## 51
|  |  |  | 炼钢分厂 |  |  | 乙班 | [7 empty] | 19年1月23日20时 至24日8时
LF炉号 | VD炉号 | 钢包号 | 包龄 |  | 熔炼炉号 |  | 冶炼钢种 |  | LF执行工艺卡 |  | VD执行工艺卡 | [8 empty] | LF进站钢水量(t) |  |  | LF/VD出站钢水量(t)
F51 | V51 | 5 | 4 |  | VA9011051 |  | HYM2-1 |  | TF1810400 |  | TV1810400 | [8 empty] | 26.2 |  |  | 26.2 |  | 2
成分 | Ac | C | Si | Mn | P | S | Cr | Mo | V | W | Co | Nb | Cu | Ni | Pb | Sn | Al | TI | RE |  |  | O | N | H
成品范围 | 0.75/0.77 | 0.83/0.86 | 0.21/0.4 | 0.28/0.40 | ≤0.030 | ≤0.01 | 3.9/4.4 | 4.7/4.95 | 1.75/1.95 | 5.7/6.1 | ≤0.5 |  | ≤0.25 | ≤0.30 | ≤0.0020 | ≤0.015 | 0.01/0.025 |  |  |  |  | 18 |  | 1.5
成品目标值
LF控制范围 | 0.73/0.76 | 0.82/0.85 | 0.21/0.4 | 0.28/0.40 | ≤0.030 | ≤0.01 | 3.9/4.4 | 4.7/4.95 | 1.75/1.95 | 5.7/6.1 | ≤0.5 |  | ≤0.25 | ≤0.30 | ≤0.0020 | ≤0.015 | 0.03/0.05
LF一次成分 |  | 0.814 | 0.25 | 0.33 | 0.028 | 0.007 | 4.01 | 4.8 | 1.85 | 5.91 | 0.32 |  | 0.11 | 0.26 | 0.0017 | 0.0072 | 0.025 |  |  |  |  | 13.6 | 193.8 | 4
LF二次成分
LF三次成分
VD1次成分
VD1次成分 |  | 0.83 | 0.26 | 0.32 | 0.028 | 0.0058 | 4.04 | 4.83 | 1.857 | 5.91 | 0.32 |  | 0.11 | 0.26 | 0.0011 | 0.0071 | 0.013 |  |  |  |  | 17.6 | 114.8 | 0.5
成品成分 | 0.755 | 0.84 | 0.26 | 0.33 | 0.028 | 0.0054 | 4.03 | 4.81 | 1.835 | 5.91 | 0.32 |  | 0.11 | 0.26 | 0.0011 | 0.0072 | 0.012
[7 empty] | . | [6 empty] | 成分调整 | [5 empty] | 渣料统计(kg)
LF操作 |  | 时间 |  | VD操作 |  | 时间 | LF操作时段 |  | 吹氩量 | VD操作时段 |  | 吹氩量 |  | 名称 |  | 一次 | 二次 | 三次 | 合计 | 渣料名称 | 钢包内 | 脱硫渣 | 精炼渣 | 累计
中频出钢完毕 |  | 23:20 |  | VD进站 |  | 0:15 | 造脱硫渣 |  | 60 | 真空达标 |  |  |  | Al | 加入时间 |  |  |  |  | 石灰 | 200
LF进站 |  | 23:25 |  | 抽真空 |  | 0:18 | 成分调整 |  | 170 | 真空保压1 |  | 20-25 |  |  | 加入量 | 15M |  |  |  | 萤石
测温造脱硫渣 |  | 23:27 |  | 破真空 |  | 0:42 | 造精炼渣 |  | 21 | 电极出站前搅拌 |  |  |  | Fe-Si | 加入时间 |  |  |  |  | 铝矾土
一次取样 |  | 23:37 |  | 取样测温 |  | 0:45 | 铸锭出站前搅拌 |  | 30 | 软吹 |  |  |  |  | 加入量 |  |  |  |  | 铝粒 |  | 5
造精炼渣 |  | 23:40 |  | 软吹开始 |  |  | 温度控制，℃ | [6 empty] | C粉 |  | 6 |  |  |  | 碳
调整成分 |  | 23:55 |  | 软吹结束 |  |  |  |  | 温度 | 时间节点 |  | 温度 |  | C线（（米） | [5 empty] | 硅钙
测温取二次样 |  |  |  | 出站前搅拌 |  |  | LF进站 |  | 1520/1505 | VD进站 |  | 1602 |  | FeMo |  | 10 |  |  |  | 铝氧粉 |  | 80
三次样 |  |  |  | 出站 |  | 0:50 | 造精炼渣后 |  | 1539 | VD破空温度 |  |  |  | V | [5 empty] | 总计
|  |  |  | 处理时间 |  | 35 | 软吹前温度 |  |  | 软吹过程温度 |  |  |  | 低Cr | [5 empty] | 备 注
LF2进站（铸锭） |  | 1:00 |  | 抽真空 |  |  | LF出站 |  | 1610/1489 | VD出站 |  | 1515 |  | 高Cr | [5 empty] | MIF-LF-VD-LF2-铸锭
铸锭停吹氩前搅拌 |  | 1:12 |  | 汽包压力（Mpa） | [9 empty] | W
LF出站 |  | 0：05/1:20 |  | 真空度（pa） |  | 45 | LF进站电表读数 |  |  | 2265.18 |  |  |  | RE
送电时间(分) |  | 38*1 |  | 达标时间(s) |  | 470 | LF出站电表读数 |  |  | 2265.43 |  |  |  | 铝块
软吹时间(分) |  |  |  | 保压时间(s) |  | 945 | 本炉LF电耗，Kw/h |  |  | 2500 |  |  |  | Mn
总时间(分) |  | 40/20 |  | 总时间(s) |  | 1452 | 吨钢电耗，Kw/h |  |  | 95.41985 |  |  |  | Al块
成分(%) | Nb |  |  | Zn | As | Sb | Bi | Zr
控制范围 | ≤0.1 | ≤0.03 | ≤0.003 | ≤0.03 | ≤0.03 | ≤0.1 | ≤0.03 | ≤0.03
LF进站成分
LF二次成分
LF三次成分
VD2出站成分
VD出站成分
成品成分
次 |  |  | 负责人 | 刘增运 |  | 精炼工 | 陈吉卫 | 闫云周 | [10 empty] | 记录员 | 史超

## 52
|  |  |  | 炼钢分厂 |  |  | 乙班 | [7 empty] | 19年1月23日20时 至24日8时
LF炉号 | VD炉号 | 钢包号 | 包龄 |  | 熔炼炉号 |  | 冶炼钢种 |  | LF执行工艺卡 |  | VD执行工艺卡 | [8 empty] | LF进站钢水量(t) |  |  | LF/VD出站钢水量(t)
F52 | V52 | 8 | 17 |  | VA9013052 |  | EHYM7 |  | TF1730700 |  | TV1730700 | [8 empty] | 25.9 |  |  | 26.1 |  | 2
成分 | Ac | C | Si | Mn | P | S | Cr | Mo | V | W | Co | Nb | Cu | Ni | Pb | Sn | Al | TI | RE |  |  | O | N | H
成品范围 | 0.81/0.83 | 0.99/1.02 | 0.35/0.5 | 0.28/0.35 | ≤0.030 | ≤0.01 | 3.7/4 | 8.4/8.8 | 1.85/2.05 | 1.65/2 | ≤0.5 |  | ≤0.18 | ≤0.30 | ≤0.0030 | ≤0.020 | 0.03/0.05 |  |  |  |  | 18 |  | 1.5
成品目标值
LF控制范围 | 0.81/0.83 | 0.99/1.02 | 0.35/0.5 | 0.28/0.35 | ≤0.030 | ≤0.01 | 3.7/4 | 8.4/8.8 | 1.85/2.05 | 1.65/2 | ≤0.5 |  | ≤0.18 | ≤0.30 | ≤0.0030 | ≤0.020 | 0.06/0.08
LF一次成分 |  | 0.96 | 0.33 | 0.32 | 0.024 | 0.005 | 3.78 | 8.39 | 1.88 | 1.69 | 0.23 |  | 0.09 | 0.28 | 0.0022 | 0.0068 | 0.035 |  |  |  |  | 23.7 | 205.2 | 5
LF二次成分 |  | 0.998 | 0.43 | 0.32 | 0.025 | 0.003 | 3.87 | 8.57 | 1.93 | 1.8 | 0.22 |  | 0.09 | 0.27 | 0.0024 | 0.0067 | 0.025
LF三次成分
VD1次成分
VD1次成分 |  | 1 | 0.44 | 0.31 | 0.025 | 0.003 | 3.85 | 8.63 | 1.93 | 1.83 | 0.22 |  | 0.09 | 0.27 | 0.0015 | 0.0069 | 0.03 |  |  |  |  | 10.2 | 120.4 | 0.7
成品成分 | 0.82 | 1.007 | 0.45 | 0.31 | 0.026 | 0.003 | 3.83 | 8.65 | 1.95 | 1.84 | 0.22 |  | 0.09 | 0.26 | 0.0018 | 0.0069 | 0.039
[7 empty] | . | [6 empty] | 成分调整 | [5 empty] | 渣料统计(kg)
LF操作 |  | 时间 |  | VD操作 |  | 时间 | LF操作时段 |  | 吹氩量 | VD操作时段 |  | 吹氩量 |  | 名称 |  | 一次 | 二次 | 三次 | 合计 | 渣料名称 | 钢包内 | 脱硫渣 | 精炼渣 | 累计
中频出钢完毕 |  | 3:50 |  | VD进站 |  | 5:15 | 造脱硫渣 |  | 60 | 真空达标 |  |  |  | Al | 加入时间 |  |  |  |  | 石灰 | 200
LF进站 |  | 3:55 |  | 抽真空 |  | 5:17 | 成分调整 |  | 170 | 真空保压1 |  | 20-25 |  |  | 加入量 |  | 55 |  |  | 萤石
测温造脱硫渣 |  | 3:57 |  | 破真空 |  | 5:39 | 造精炼渣 |  | 21 | 电极出站前搅拌 |  | 25 |  | Fe-Si | 加入时间 |  |  |  |  | 铝矾土
一次取样 |  | 4:07 |  | 取样测温 |  | 5:42 | 铸锭出站前搅拌 |  |  | 软吹 |  | 8 |  |  | 加入量 | 15 |  |  |  | 铝粒 |  | 5
造精炼渣 |  | 4:10 |  | 软吹开始 |  | 5:45 | 温度控制，℃ | [6 empty] | C粉 |  | 6 |  |  |  | 碳
调整成分 |  | 4:30 |  | 软吹结束 |  | 6:05 |  |  | 温度 | 时间节点 |  | 温度 |  | C线（（米） | [5 empty] | 硅钙
测温取二次样 |  | 4:45 |  | 出站前搅拌 |  | 6:07 | LF进站 |  | 1528 | VD进站 |  | 1582 |  | FeMo |  | 120 |  |  |  | 铝氧粉 |  | 80
三次样 |  |  |  | 出站 |  | 6:15 | : |  |  | VD破空温度 |  | 1510 |  | V |  | 15 |  |  |  | 总计
|  |  |  | 处理时间 |  | 20/60 | 软吹前温度 |  |  | 软吹过程温度 |  |  |  | 低Cr | [5 empty] | 备 注
LF2进站（铸锭） |  |  |  | 抽真空 |  |  | LF出站 |  | 1590 | VD出站 |  | 1480 |  | 高Cr |  | 45 |  |  |  | MIF-LF-VD-LF2-铸锭
铸锭停吹氩前搅拌 |  |  |  | 汽包压力（Mpa） | [9 empty] | W |  | 30
LF出站 |  | 5:05 |  | 真空度（pa） |  | 45 | LF进站电表读数 |  |  | 2265.43 |  |  |  | RE
送电时间(分) |  | 40 |  | 达标时间(s) |  | 465 | LF出站电表读数 |  |  | 2265.69 |  |  |  | 铝块
软吹时间(分) |  |  |  | 保压时间(s) |  | 805 | 本炉LF电耗，Kw/h |  |  | 2600 |  |  |  | Mn
总时间(分) |  | 75 |  | 总时间(s) |  | 1271 | 吨钢电耗，Kw/h |  |  | 99.61686 |  |  |  | Al块
成分(%) | Nb |  |  | Zn | As | Sb | Bi | Zr
控制范围 | ≤0.1 | ≤0.03 | ≤0.003 | ≤0.03 | ≤0.03 | ≤0.1 | ≤0.03 | ≤0.03
LF进站成分
LF二次成分
LF三次成分
VD2出站成分
VD出站成分
成品成分
次 |  |  | 负责人 | 刘增运 |  | 精炼工 | 陈吉卫 | 闫云周 | [10 empty] | 记录员 | 史超

## 53
|  |  |  | 炼钢分厂 |  |  | 乙班 | [7 empty] | 19年1月23日20时 至24日8时
LF炉号 | VD炉号 | 钢包号 | 包龄 |  | 熔炼炉号 |  | 冶炼钢种 |  | LF执行工艺卡 |  | VD执行工艺卡 | [8 empty] | LF进站钢水量(t) |  |  | LF/VD出站钢水量(t)
F53 | V53 | 5 | 5 |  | VA9021001 |  | (E)FM2 |  | TF1810400 |  | TV1810400 | [8 empty] | 26.1 |  |  | 26.1
成分 | Ac | C | Si | Mn | P | S | Cr | Mo | V | W | Co | Nb | Cu | Ni | Pb | Sn | Al | TI | RE |  |  | O | N | H
成品范围 | 0.77/0.8 | 0.81/0.85 | 0.28/0.45 | 0.28/0.40 | ≤0.033 | ≤0.01 | 3.9/4.3 | 4.55/4.85 | 1.75/1.95 | 5.55/5.95 | ≤0.5 |  | ≤0.25 | ≤0.30 | ≤0.0030 | ≤0.020 | 0.015/0.035 |  |  |  |  | 18 |  | 1.5
成品目标值
LF控制范围 | 0.77/0.8 | 0.81/0.85 | 0.28/0.45 | 0.28/0.40 | ≤0.033 | ≤0.01 | 3.9/4.3 | 4.55/4.85 | 1.75/1.95 | 5.55/5.95 | ≤0.5 |  | ≤0.25 | ≤0.30 | ≤0.0030 | ≤0.020 | 0.04/0.055
LF一次成分 |  | 0.77 | 0.26 | 0.3 | 0.028 | 0.02 | 3.94 | 4.59 | 1.77 | 5.63 | 0.29 |  | 0.11 | 0.27 | 0.001 | 0.006 | 0.037 |  |  |  |  | 21.7 | 199.2 | 6.2
LF二次成分 |  | 0.816 | 0.32 | 0.3 | 0.028 | 0.005 | 3.97 | 4.64 | 1.81 | 5.69 | 0.29 |  | 0.11 | 0.26 | 0.001 | 0.006 | 0.03
LF三次成分
VD1次成分
VD1次成分 |  | 0.837 | 0.32 | 0.31 | 0.027 | 0.004 | 3.97 | 4.69 | 1.83 | 5.64 | 0.29 |  | 0.11 | 0.27 | 0.001 | 0.006 | 0.026 |  |  |  |  | 13.1 | 131.1 | 0.4
成品成分 | 0.772 | 0.84 | 0.32 | 0.31 | 0.027 | 0.005 | 3.97 | 4.67 | 1.82 | 5.64 | 0.29 |  | 0.11 | 0.27 | 0.001 | 0.006 | 0.021
[7 empty] | . | [6 empty] | 成分调整 | [5 empty] | 渣料统计(kg)
LF操作 |  | 时间 |  | VD操作 |  | 时间 | LF操作时段 |  | 吹氩量 | VD操作时段 |  | 吹氩量 |  | 名称 |  | 一次 | 二次 | 三次 | 合计 | 渣料名称 | 钢包内 | 脱硫渣 | 精炼渣 | 累计
中频出钢完毕 |  | 7:10 |  | VD进站 |  | 9:20 | 造脱硫渣 |  | 50 | 真空达标 |  |  |  | Al | 加入时间 | 8:20 | 9：:0 |  |  | 石灰 | 200
LF进站 |  | 7:15 |  | 抽真空 |  | 9:23 | 成分调整 |  | 150 | 真空保压1 |  | 20-25 |  |  | 加入量 | 25 | 20 |  |  | 萤石
测温造脱硫渣 |  | 7:18 |  | 破真空 |  | 9:45 | 造精炼渣 |  | 20 | 电极出站前搅拌 |  | 30 |  | Fe-Si | 加入时间 | 8:20 |  |  |  | 铝矾土
一次取样 |  | 7:38 |  | 取样测温 |  | 9:45 | 铸锭出站前搅拌 |  |  | 软吹 |  | 8 |  |  | 加入量 | 20 |  |  |  | 铝粒 |  | 5
造精炼渣 |  | 7:40 |  | 软吹开始 |  | 9:47 | 温度控制，℃ | [6 empty] | C粉 |  | 15 | 6 |  |  | 碳
调整成分 |  | 8:20 |  | 软吹结束 |  | 10:05 |  |  | 温度 | 时间节点 |  | 温度 |  | C线（（米） | [5 empty] | 硅钙
测温取二次样 |  | 8:30 |  | 出站前搅拌 |  | 10:05 | LF进站 |  | 1519 | VD进站 |  | 1595 |  | FeMo |  | 27 |  |  |  | 铝氧粉 |  | 80
三次样 |  |  |  | 出站 |  | 10:10 | 造精炼渣后 |  |  | VD破空温度 |  | 1538 |  | V |  | 13 |  |  |  | 总计
|  |  |  | 处理时间 |  | 50*18 | 软吹前温度 |  |  | 软吹过程温度 |  |  |  | 低Cr |  | 30 |  |  |  | 备 注
LF2进站（铸锭） |  |  |  | 抽真空 |  |  | LF出站 |  | 1598 | VD出站 |  | 1490 |  | 高Cr | [5 empty] | MIF-LF-VD-电极
铸锭停吹氩前搅拌 |  |  |  | 汽包压力（Mpa） | [9 empty] | W |  | 20
LF出站 |  | 9:10 |  | 真空度（pa） |  | 40 | LF进站电表读数 |  |  | 2265.69 |  |  |  | RE
送电时间(分) |  | 51 |  | 达标时间(s) |  | 496 | LF出站电表读数 |  |  | 2266.03 |  |  |  | 铝块
软吹时间(分) |  |  |  | 保压时间(s) |  | 810 | 本炉LF电耗，Kw/h |  |  | 3400 |  |  |  | Mn |  | 10
总时间(分) |  | 115 |  | 总时间(s) |  | 1306 | 吨钢电耗，Kw/h |  |  | 130.2682 |  |  |  | Al块
成分(%) | Nb |  |  | Zn | As | Sb | Bi | Zr
控制范围 | ≤0.1 | ≤0.03 | ≤0.003 | ≤0.03 | ≤0.03 | ≤0.1 | ≤0.03 | ≤0.03
LF进站成分
LF二次成分
LF三次成分
VD2出站成分
VD出站成分
成品成分
次 |  |  | 负责人 | 刘增运 |  | 精炼工 | 陈吉卫 | 闫云周 | [10 empty] | 记录员 | 史超

## 54
|  |  |  | 炼钢分厂 |  |  | 丙 | [7 empty] | 19年1月22日20时 至23日8时
LF炉号 | VD炉号 | 钢包号 | 包龄 |  | 熔炼炉号 |  | 冶炼钢种 |  | LF执行工艺卡 |  | VD执行工艺卡 | [8 empty] | LF进站钢水量(t) |  |  | LF/VD出站钢水量(t)
F54 | V54 |  |  |  | VA9021002 |  | HYM2-1 |  | TF1810400 |  | TV1810400
成分 | Ac | C | Si | Mn | P | S | Cr | Mo | V | W | Co | Nb | Cu | Ni | Pb | Sn | Al | TI | RE |  |  | O | N | H
成品范围 | 0.78/0.8 | 0.86/0.9 | 0.28/0.45 | 0.28/0.4 | ≤0.030 | ≤0.01 | 3.9/4.4 | 4.7/4.9 | 1.78/1.95 | 6.00/6.3 | ≤0.5 |  | ≤0.25 | ≤0.30 | ≤0.0020 | ≤0.015 | 0.015/0.035 |  |  |  |  | 18 |  | 1.5
成品目标值
LF控制范围 | 0.77/0.79 | 0.85/0.89 | 0.28/0.45 | 0.28/0.4 | ≤0.030 | ≤0.01 | 3.9/4.4 | 4.7/4.9 | 1.78/1.95 | 6.00/6.3 | ≤0.5 |  | ≤0.25 | ≤0.30 | ≤0.0020 | ≤0.015 | 0.045/0.065
LF一次成分 |  | 0.829 | 0.26 | 0.34 | 0.028 | 0.011 | 4.21 | 4.71 | 1.77 | 5.77 |  |  | 0.11 | 0.25 | 0.001 | 0.007 | 0.028
LF二次成分
LF三次成分
VD1次成分
VD1次成分
成品成分
[7 empty] | . | [6 empty] | 成分调整 | [5 empty] | 渣料统计(kg)
LF操作 |  | 时间 |  | VD操作 |  | 时间 | LF操作时段 |  | 吹氩量 | VD操作时段 |  | 吹氩量 |  | 名称 |  | 一次 | 二次 | 三次 | 合计 | 渣料名称 | 钢包内 | 脱硫渣 | 精炼渣 | 累计
中频出钢完毕 |  |  |  | VD进站 |  |  | 造脱硫渣 |  | 50 | 真空达标 |  |  |  | Al | 加入时间 |  |  |  |  | 石灰 | 200
LF进站 |  |  |  | 抽真空 |  |  | 成分调整 |  | 155 | 真空保压1 |  | 20-25 |  |  | 加入量 |  |  |  |  | 萤石
测温造脱硫渣 |  |  |  | 破真空 |  |  | 造精炼渣 |  | 20 | 电极出站前搅拌 |  | 30 |  | Fe-Si | 加入时间 |  |  |  |  | 铝矾土
一次取样 |  |  |  | 取样测温 |  |  | 铸锭出站前搅拌 |  |  | 软吹 |  | 9 |  |  | 加入量 |  |  |  |  | 铝粒 |  | 5
造精炼渣 |  |  |  | 软吹开始 |  |  | 温度控制，℃ | [6 empty] | C粉 | [5 empty] | 碳
调整成分 |  |  |  | 软吹结束 |  |  |  |  | 温度 | 时间节点 |  | 温度 |  | C线（（米） | [5 empty] | 硅钙
测温取二次样 |  |  |  | 出站前搅拌 |  |  | LF进站 |  | 1526 | VD进站 |  | 1645 |  | FeMo | [5 empty] | 铝氧粉 |  | 80
三次样 |  |  |  | 出站 |  |  | 造精炼渣后 |  |  | VD破空温度 |  | 1550 |  | V | [5 empty] | 总计
|  |  |  | 处理时间 |  |  | 软吹前温度 |  |  | 软吹过程温度 |  |  |  | 低Cr | [5 empty] | 备 注
LF2进站（铸锭） |  |  |  | 抽真空 |  |  | LF出站 |  | 1650 | VD出站 |  | 1520 |  | 高Cr | [5 empty] | MIF-LF-VD-电极
铸锭停吹氩前搅拌 |  |  |  | 汽包压力（Mpa） | [9 empty] | W
LF出站 |  |  |  | 真空度（pa） |  |  | LF进站电表读数 | [6 empty] | RE
送电时间(分) |  |  |  | 达标时间(s) |  |  | LF出站电表读数 | [6 empty] | 铝块
软吹时间(分) |  |  |  | 保压时间(s) |  |  | 本炉LF电耗，Kw/h | [6 empty] | Mn
总时间(分) |  |  |  | 总时间(s) |  |  | 吨钢电耗，Kw/h | [6 empty] | Al块
成分(%) | Nb |  |  | Zn | As | Sb | Bi | Zr
控制范围 | ≤0.1 | ≤0.03 | ≤0.003 | ≤0.03 | ≤0.03 | ≤0.1 | ≤0.03 | ≤0.03
LF进站成分
LF二次成分
LF三次成分
VD2出站成分
VD出站成分
成品成分
次 |  |  | 负责人 | 王占涛 |  | 精炼工 | 王浩 | 焦凯旋 | 史雨帅 | [9 empty] | 记录员 | 何肖青

## 55
|  |  |  | 炼钢分厂 |  |  | 丙 | [7 empty] | 19年1月22日20时 至23日8时
LF炉号 | VD炉号 | 钢包号 | 包龄 |  | 熔炼炉号 |  | 冶炼钢种 |  | LF执行工艺卡 |  | VD执行工艺卡 | [8 empty] | LF进站钢水量(t) |  |  | LF/VD出站钢水量(t)
F46 | V46 | 8 | 14 |  | VA9011046 |  | EHYM2-2 |  | TF1810400 |  | TV1810400
成分 | Ac | C | Si | Mn | P | S | Cr | Mo | V | W | Co | Nb | Cu | Ni | Pb | Sn | Al | TI | RE |  |  | O | N | H
成品范围 | 0.78/0.8 | 0.86/0.9 | 0.28/0.45 | 0.28/0.4 | ≤0.030 | ≤0.01 | 3.9/4.4 | 4.7/4.9 | 1.78/1.95 | 6.00/6.3 | ≤0.5 |  | ≤0.25 | ≤0.30 | ≤0.0020 | ≤0.015 | 0.015/0.035 |  |  |  |  | 18 |  | 1.5
成品目标值
LF控制范围 | 0.77/0.79 | 0.85/0.89 | 0.28/0.45 | 0.28/0.4 | ≤0.030 | ≤0.01 | 3.9/4.4 | 4.7/4.9 | 1.78/1.95 | 6.00/6.3 | ≤0.5 |  | ≤0.25 | ≤0.30 | ≤0.0020 | ≤0.015 | 0.045/0.065
LF一次成分
LF二次成分
LF三次成分
VD1次成分
VD1次成分
成品成分
[7 empty] | . | [6 empty] | 成分调整 | [5 empty] | 渣料统计(kg)
LF操作 |  | 时间 |  | VD操作 |  | 时间 | LF操作时段 |  | 吹氩量 | VD操作时段 |  | 吹氩量 |  | 名称 |  | 一次 | 二次 | 三次 | 合计 | 渣料名称 | 钢包内 | 脱硫渣 | 精炼渣 | 累计
中频出钢完毕 |  |  |  | VD进站 |  |  | 造脱硫渣 |  | 50 | 真空达标 |  |  |  | Al | 加入时间 |  |  |  |  | 石灰 | 200
LF进站 |  |  |  | 抽真空 |  |  | 成分调整 |  | 155 | 真空保压1 |  | 20-25 |  |  | 加入量 |  |  |  |  | 萤石
测温造脱硫渣 |  |  |  | 破真空 |  |  | 造精炼渣 |  | 20 | 电极出站前搅拌 |  | 30 |  | Fe-Si | 加入时间 |  |  |  |  | 铝矾土
一次取样 |  |  |  | 取样测温 |  |  | 铸锭出站前搅拌 |  |  | 软吹 |  | 9 |  |  | 加入量 |  |  |  |  | 铝粒 |  | 5
造精炼渣 |  |  |  | 软吹开始 |  |  | 温度控制，℃ | [6 empty] | C粉 | [5 empty] | 碳
调整成分 |  |  |  | 软吹结束 |  |  |  |  | 温度 | 时间节点 |  | 温度 |  | C线（（米） | [5 empty] | 硅钙
测温取二次样 |  |  |  | 出站前搅拌 |  |  | LF进站 |  | 1526 | VD进站 |  | 1645 |  | FeMo | [5 empty] | 铝氧粉 |  | 80
三次样 |  |  |  | 出站 |  |  | 造精炼渣后 |  |  | VD破空温度 |  | 1550 |  | V | [5 empty] | 总计
|  |  |  | 处理时间 |  |  | 软吹前温度 |  |  | 软吹过程温度 |  |  |  | 低Cr | [5 empty] | 备 注
LF2进站（铸锭） |  |  |  | 抽真空 |  |  | LF出站 |  | 1650 | VD出站 |  | 1520 |  | 高Cr | [5 empty] | MIF-LF-VD-电极
铸锭停吹氩前搅拌 |  |  |  | 汽包压力（Mpa） | [9 empty] | W
LF出站 |  |  |  | 真空度（pa） |  |  | LF进站电表读数 | [6 empty] | RE
送电时间(分) |  |  |  | 达标时间(s) |  |  | LF出站电表读数 | [6 empty] | 铝块
软吹时间(分) |  |  |  | 保压时间(s) |  |  | 本炉LF电耗，Kw/h | [6 empty] | Mn
总时间(分) |  |  |  | 总时间(s) |  |  | 吨钢电耗，Kw/h | [6 empty] | Al块
成分(%) | Nb |  |  | Zn | As | Sb | Bi | Zr
控制范围 | ≤0.1 | ≤0.03 | ≤0.003 | ≤0.03 | ≤0.03 | ≤0.1 | ≤0.03 | ≤0.03
LF进站成分
LF二次成分
LF三次成分
VD2出站成分
VD出站成分
成品成分
次 |  |  | 负责人 | 王占涛 |  | 精炼工 | 王浩 | 焦凯旋 | 史雨帅 | [9 empty] | 记录员 | 何肖青

## 56
|  |  |  | 炼钢分厂 |  |  | 丙 | [7 empty] | 19年1月22日20时 至23日8时
LF炉号 | VD炉号 | 钢包号 | 包龄 |  | 熔炼炉号 |  | 冶炼钢种 |  | LF执行工艺卡 |  | VD执行工艺卡 | [8 empty] | LF进站钢水量(t) |  |  | LF/VD出站钢水量(t)
F46 | V46 | 8 | 14 |  | VA9011046 |  | EHYM2-2 |  | TF1810400 |  | TV1810400
成分 | Ac | C | Si | Mn | P | S | Cr | Mo | V | W | Co | Nb | Cu | Ni | Pb | Sn | Al | TI | RE |  |  | O | N | H
成品范围 | 0.78/0.8 | 0.86/0.9 | 0.28/0.45 | 0.28/0.4 | ≤0.030 | ≤0.01 | 3.9/4.4 | 4.7/4.9 | 1.78/1.95 | 6.00/6.3 | ≤0.5 |  | ≤0.25 | ≤0.30 | ≤0.0020 | ≤0.015 | 0.015/0.035 |  |  |  |  | 18 |  | 1.5
成品目标值
LF控制范围 | 0.77/0.79 | 0.85/0.89 | 0.28/0.45 | 0.28/0.4 | ≤0.030 | ≤0.01 | 3.9/4.4 | 4.7/4.9 | 1.78/1.95 | 6.00/6.3 | ≤0.5 |  | ≤0.25 | ≤0.30 | ≤0.0020 | ≤0.015 | 0.045/0.065
LF一次成分
LF二次成分
LF三次成分
VD1次成分
VD1次成分
成品成分
[7 empty] | . | [6 empty] | 成分调整 | [5 empty] | 渣料统计(kg)
LF操作 |  | 时间 |  | VD操作 |  | 时间 | LF操作时段 |  | 吹氩量 | VD操作时段 |  | 吹氩量 |  | 名称 |  | 一次 | 二次 | 三次 | 合计 | 渣料名称 | 钢包内 | 脱硫渣 | 精炼渣 | 累计
中频出钢完毕 |  |  |  | VD进站 |  |  | 造脱硫渣 |  | 50 | 真空达标 |  |  |  | Al | 加入时间 |  |  |  |  | 石灰 | 200
LF进站 |  |  |  | 抽真空 |  |  | 成分调整 |  | 155 | 真空保压1 |  | 20-25 |  |  | 加入量 |  |  |  |  | 萤石
测温造脱硫渣 |  |  |  | 破真空 |  |  | 造精炼渣 |  | 20 | 电极出站前搅拌 |  | 30 |  | Fe-Si | 加入时间 |  |  |  |  | 铝矾土
一次取样 |  |  |  | 取样测温 |  |  | 铸锭出站前搅拌 |  |  | 软吹 |  | 9 |  |  | 加入量 |  |  |  |  | 铝粒 |  | 5
造精炼渣 |  |  |  | 软吹开始 |  |  | 温度控制，℃ | [6 empty] | C粉 | [5 empty] | 碳
调整成分 |  |  |  | 软吹结束 |  |  |  |  | 温度 | 时间节点 |  | 温度 |  | C线（（米） | [5 empty] | 硅钙
测温取二次样 |  |  |  | 出站前搅拌 |  |  | LF进站 |  | 1526 | VD进站 |  | 1645 |  | FeMo | [5 empty] | 铝氧粉 |  | 80
三次样 |  |  |  | 出站 |  |  | 造精炼渣后 |  |  | VD破空温度 |  | 1550 |  | V | [5 empty] | 总计
|  |  |  | 处理时间 |  |  | 软吹前温度 |  |  | 软吹过程温度 |  |  |  | 低Cr | [5 empty] | 备 注
LF2进站（铸锭） |  |  |  | 抽真空 |  |  | LF出站 |  | 1650 | VD出站 |  | 1520 |  | 高Cr | [5 empty] | MIF-LF-VD-电极
铸锭停吹氩前搅拌 |  |  |  | 汽包压力（Mpa） | [9 empty] | W
LF出站 |  |  |  | 真空度（pa） |  |  | LF进站电表读数 | [6 empty] | RE
送电时间(分) |  |  |  | 达标时间(s) |  |  | LF出站电表读数 | [6 empty] | 铝块
软吹时间(分) |  |  |  | 保压时间(s) |  |  | 本炉LF电耗，Kw/h | [6 empty] | Mn
总时间(分) |  |  |  | 总时间(s) |  |  | 吨钢电耗，Kw/h | [6 empty] | Al块
成分(%) | Nb |  |  | Zn | As | Sb | Bi | Zr
控制范围 | ≤0.1 | ≤0.03 | ≤0.003 | ≤0.03 | ≤0.03 | ≤0.1 | ≤0.03 | ≤0.03
LF进站成分
LF二次成分
LF三次成分
VD2出站成分
VD出站成分
成品成分
次 |  |  | 负责人 | 王占涛 |  | 精炼工 | 王浩 | 焦凯旋 | 史雨帅 | [9 empty] | 记录员 | 何肖青

## Sheet8 (hidden)
|  |  |  | 炼钢分厂 |  |  | 丙 | [7 empty] | 19年1月22日20时 至23日8时
LF炉号 | VD炉号 | 钢包号 | 包龄 |  | 熔炼炉号 |  | 冶炼钢种 |  | LF执行工艺卡 |  | VD执行工艺卡 | [8 empty] | LF进站钢水量(t) |  |  | LF/VD出站钢水量(t)
F46 | V46 | 8 | 14 |  | VA9011046 |  | EHYM2-2 |  | TF1810400 |  | TV1810400
成分 | Ac | C | Si | Mn | P | S | Cr | Mo | V | W | Co | Nb | Cu | Ni | Pb | Sn | Al | TI | RE |  |  | O | N | H
成品范围 | 0.78/0.8 | 0.86/0.9 | 0.28/0.45 | 0.28/0.4 | ≤0.030 | ≤0.01 | 3.9/4.4 | 4.7/4.9 | 1.78/1.95 | 6.00/6.3 | ≤0.5 |  | ≤0.25 | ≤0.30 | ≤0.0020 | ≤0.015 | 0.015/0.035 |  |  |  |  | 18 |  | 1.5
成品目标值
LF控制范围 | 0.77/0.79 | 0.85/0.89 | 0.28/0.45 | 0.28/0.4 | ≤0.030 | ≤0.01 | 3.9/4.4 | 4.7/4.9 | 1.78/1.95 | 6.00/6.3 | ≤0.5 |  | ≤0.25 | ≤0.30 | ≤0.0020 | ≤0.015 | 0.045/0.065
LF一次成分
LF二次成分
LF三次成分
VD1次成分
VD1次成分
成品成分
[7 empty] | . | [6 empty] | 成分调整 | [5 empty] | 渣料统计(kg)
LF操作 |  | 时间 |  | VD操作 |  | 时间 | LF操作时段 |  | 吹氩量 | VD操作时段 |  | 吹氩量 |  | 名称 |  | 一次 | 二次 | 三次 | 合计 | 渣料名称 | 钢包内 | 脱硫渣 | 精炼渣 | 累计
中频出钢完毕 |  |  |  | VD进站 |  |  | 造脱硫渣 |  | 50 | 真空达标 |  |  |  | Al | 加入时间 |  |  |  |  | 石灰 | 200
LF进站 |  |  |  | 抽真空 |  |  | 成分调整 |  | 155 | 真空保压1 |  | 20-25 |  |  | 加入量 |  |  |  |  | 萤石
测温造脱硫渣 |  |  |  | 破真空 |  |  | 造精炼渣 |  | 20 | 电极出站前搅拌 |  | 30 |  | Fe-Si | 加入时间 |  |  |  |  | 铝矾土
一次取样 |  |  |  | 取样测温 |  |  | 铸锭出站前搅拌 |  |  | 软吹 |  | 9 |  |  | 加入量 |  |  |  |  | 铝粒 |  | 5
造精炼渣 |  |  |  | 软吹开始 |  |  | 温度控制，℃ | [6 empty] | C粉 | [5 empty] | 碳
调整成分 |  |  |  | 软吹结束 |  |  |  |  | 温度 | 时间节点 |  | 温度 |  | C线（（米） | [5 empty] | 硅钙
测温取二次样 |  |  |  | 出站前搅拌 |  |  | LF进站 |  | 1526 | VD进站 |  | 1645 |  | FeMo | [5 empty] | 铝氧粉 |  | 80
三次样 |  |  |  | 出站 |  |  | 造精炼渣后 |  |  | VD破空温度 |  | 1550 |  | V | [5 empty] | 总计
|  |  |  | 处理时间 |  |  | 软吹前温度 |  |  | 软吹过程温度 |  |  |  | 低Cr | [5 empty] | 备 注
LF2进站（铸锭） |  |  |  | 抽真空 |  |  | LF出站 |  | 1650 | VD出站 |  | 1520 |  | 高Cr | [5 empty] | MIF-LF-VD-电极
铸锭停吹氩前搅拌 |  |  |  | 汽包压力（Mpa） | [9 empty] | W
LF出站 |  |  |  | 真空度（pa） |  |  | LF进站电表读数 | [6 empty] | RE
送电时间(分) |  |  |  | 达标时间(s) |  |  | LF出站电表读数 | [6 empty] | 铝块
软吹时间(分) |  |  |  | 保压时间(s) |  |  | 本炉LF电耗，Kw/h | [6 empty] | Mn
总时间(分) |  |  |  | 总时间(s) |  |  | 吨钢电耗，Kw/h | [6 empty] | Al块
成分(%) | Nb |  |  | Zn | As | Sb | Bi | Zr
控制范围 | ≤0.1 | ≤0.03 | ≤0.003 | ≤0.03 | ≤0.03 | ≤0.1 | ≤0.03 | ≤0.03
LF进站成分
LF二次成分
LF三次成分
VD2出站成分
VD出站成分
成品成分
次 |  |  | 负责人 | 王占涛 |  | 精炼工 | 王浩 | 焦凯旋 | 史雨帅 | [9 empty] | 记录员 | 何肖青

## 引流
日期 | 钢种 | 炉号 | 装引流砂责任人 | 引流时间 | 引流管使用支数 | 钢包使用时间（分） | 一次引流是否成功 | 备注 | 引流班组
2019-01-19 | M2-1 | VA9011028 | 闫云周 | 15分钟 | 7根 | 2小时50分 | 是 | 开流正常行走过程停留导致引流 | 丙

## 冶炼时间
班组 | 炉号 | 钢种 | LF冶炼时间 | VD冶炼时间 | LF2冶炼时间 | 工艺路线 | 异常等待 | 评审 | 备注
乙 | VA9011001 | EHYM2-1(LP) | 50 | 50 |  | MIF-LF-VD-电极 |  |  | 第一炉。
乙 | VA9011002 | EHYM2-1 | 60 | 60 |  | MIF-LF-VD-电极
丙 | VA9011003 | HYM2-1 | 60 | 30 | 15 | MIF-LF-VD-LF2-铸锭。 |  |  | 冷模出钢温度提高10度。
丙 | VA9011004 | EHYM2-1(LP) | 60 | 45 |  | MIF-LF-VD-电极
丙 | VA9011005 | EHYM2-1 | 50 | 60 |  | MIF-LF-VD-电极
丙 | VA9011006 | HYM2-1 | 50 | 30 | 45 | MIF-LF-VD-LF2-铸锭。
丙 | VA9011007 | EHYTM2 | 90 | 50 |  | MIF-LF-VD-电极
丙 | VA9017008 | C1 | 55 | 60 |  | MIF-LF-VD-电极
乙 | VA9011009 | HYM2-1 | 60 | 35 | 15 | MIF-LF-VD-LF2-铸锭。
乙 | VA9011010 | EHYTM2 | 60 | 50 |  | MIF-LF-VD-电极
乙 | VA9017011 | C1 | 55 | 55 |  | MIF-LF-VD-电极
乙 | VA9014012 | HYM35 | 60 | 40 | 75 | MIF-LF-VD-LF2-铸锭 | 8:45-9:45等浇筑
丙 | VA9011013 | EHYM2-2(PQ) | 55 | 50 |  | MIF-LF-VD-电极
丙 | VA9011014 | EHYM2-2 | 50 | 50 |  | MIF-LF-VD-电极 | 14：40-15：0等浇筑
丙 | VA9011015 | HYM2-2 | 125 | 40 | 20 | MIF-LF-VD-LF2-铸锭。 | 18:40-19:40等浇筑
甲 | VA9011016 | EHYM2-1(LP) | 110 | 45 |  | MIF-LF-VD-电极 | 22:20-23:20等浇筑
乙 | VA9011017 | HYM2-1 | 65 | 30 | 20 | MIF-LF-VD-LF2-铸锭。 |  |  | 冷模出钢温度提高10度。
乙 | VA9011018 | FM2 | 65 | 30 | 15 | MIF-LF-VD-LF2-铸锭。 |  |  | 冷模出钢温度提高10度。
丙 | VA9011019 | EHYM2-1(LP) | 60 | 65 |  | MIF-LF-VD-电极
丙 | VA9011020 | HYM2-1 | 45 | 30 | 15 | MIF-LF-VD-LF2-铸锭。
丙 | VA9011021 | FM2 | 50 | 35 | 20 | MIF-LF-VD-LF2-铸锭。
| VA9014022 | EHYM42 | 55 | 65 |  | MIF-LF-VD-电极
乙 | VA9011023 | HYM2-1 | 55 | 25 | 15 | MIF-LF-VD-LF2-铸锭。 |  |  | 冷模出钢温度提高10度。
乙 | VA9011024 | EHYM2-2(DLBG) | 50 | 50 |  | MIF-LF-VD-电极
甲 | VA9011025 | HYM2-2 | 40 | 30 | 15 | MIF-LF-VD-LF2-铸锭。
甲 | VA9014026 | EHYM35 | 60 | 50 |  | MIF-LF-VD-电极
甲 | VA9011027 | EHYM2-2 | 40 | 45 |  | MIF-LF-VD-电极
乙 | VA9011028 | HYM2-1 | 55 | 30 | 15 | MIF-LF-VD-LF2-铸锭。
丙 | VA9011029 | EHYTM2 | 55 | 65 |  | MIF-LF-VD-电极
丙 | VA9011030 | EHYM2-2(DLBG) | 60/35 | 40 |  | MIF-LF-VD-电极。。 | 2:00-2:45化验室故障，回LF等待V1光谱样
丙 | VA9011031 | FM2 | 55 | 25 | 25 | MIF-LF-VD-LF2-铸锭。
甲 | VA9011032 | EHYTM2 | 75 | 50 |  | MIF-LF-VD-电极
| VA9014033 | M4 | 75/45 | 55/80 |  | MIF-LF-VD-电极
| VA9014034 | FM2 | 45 | 35 | 15 | MIF-LF-VD-LF2-铸锭。
乙 | VA9013035 | EHYW18 | 145 | 50 |  | MIF-LF-VD-电极
乙 | VA9018036 | HITU2 | 40 | 60 |  | MIF-LF-VD-电极 |  | NI高（0.21）王振宇电话通知让步放行
乙 | VA9011037 | FM2 | 35 | 30 | 15 | MIF-LF-VD-LF2-铸锭。
丙 | VA9017038 | EHYCS2 | 175 | 50 |  | MIF-LF-VD-电极 | 8：35-11：10等浇筑
丙 | VA9018039 | EHYRH12(BG) | 95 | 65 |  | MIF-LF-VD-电极 | 14:25-15:2等浇筑
丙 | VA9011040 | FM2 | 55 | 35 | 40 | MIF-LF-VD-LF2-铸锭。
甲 | VA9011041 | EHYM2-1(LP) | 55 | 55 |  | MIF-LF-VD-电极
甲 | VA9011042 | HYM2-2 | 80 | 30 | 15 | MIF-LF-VD-LF2-铸锭。
乙 | VA9011043 | EHYM2-2(DLBG) | 85 | 50 |  | MIF-LF-VD-电极
乙 | VA9011044 | EHYM2-2 | 80 | 50 |  | MIF-LF-VD-电极
乙 | VA9011045 | HYM2-2 | 45 | 30 | 15 | MIF-LF-VD-LF2-铸锭。
丙 | VA9011046 | EHYM2-2 | 40 | 50 |  | MIF-LF-VD-电极
丙 | VA9011047 | EHYM2-2 | 100 | 50 |  | MIF-LF-VD-电极 | 钢包氩气口接头坏耽误取样
甲 | VA9011048 | HYM2-1 | 175 | 35 | 15 | MIF-LF-VD-LF2-铸锭。 | 中频紧急出钢合金加入量大冶炼时间长
甲 | VA9011049 | EHYTM2 | 50 | 45 |  | MIF-LF-VD-电极
乙 | VA9011050 | EHYM2-2 | 45 | 50 |  | MIF-LF-VD-电极
乙 | VA9011051 | HYM2-1 | 40 | 35 | 20 | MIF-LF-VD-LF2-铸锭。
乙 | VA9013052 | EHYM7 | 75 | 60 |  | MIF-LF-VD-电极
丙 | VA9021001 | ( F)EM2 | 115 | 50 |  | MIF-LF-VD-电极
MIF-LF-VD-LF2-铸锭。
MIF-LF-VD-电极

## 温度湿度
记录
日期 | 时间节点 | 温度 | 温度预警 | 湿度 | 湿度预警 | 检查人
2019-01-04 | 1082:00
1086:00
| 1066:00 | 4.2 |  | 31 |  | 史超
| 1070:00 | 8.2 |  | 26 |  | 史超
| 1074:00 | 8.1 |  | 23 |  | 史超
| 1078:00 | 6.5 |  | 24 |  | 何肖青
2019-01-05 | 1082:00 | 5.2 |  | 21 |  | 何肖青
| 1086:00 | 6.3 |  | 25 |  | 何肖青
| 1066:00 | 8.1 |  | 12.2 |  | 董杰伟
| 1070:00 | 10.2 |  | 10.1 |  | 董杰伟
| 1074:00 | 9.3 |  | 10.3 |  | 董杰伟
| 1078:00 | 10.2 |  | 18 |  | 史超
2019-01-06 | 1082:00 | 9 |  | 20 |  | 史超
| 1086:00 | 8 |  | 21 |  | 史超
| 1066:00 | 10 |  | 27 |  | 何肖青
| 1070:00 | 11 |  | 26 |  | 何肖青
| 1074:00 | 12 |  | 28 |  | 何肖青
| 1078:00 | 10.2 |  | 19 |  | 董杰伟
2019-01-07 | 1082:00 | 7.4 |  | 18.3 |  | 董杰伟
| 1086:00 | 8.4 |  | 19 |  | 董杰伟
| 1066:00 | 停产 |  | 停产
| 1070:00 | 停产 |  | 停产
| 1074:00 | 停产 |  | 停产
| 1078:00 | 停产 |  | 停产
2019-01-08 | 1082:00 | 停产 |  | 停产
| 1086:00 | 停产 |  | 停产
| 1066:00 | 停产 |  | 停产
| 1070:00 | 停产 |  | 停产
| 1074:00 | 停产 |  | 停产
| 1078:00 | 停产 |  | 停产
2019-01-09 | 1082:00 | 停产 |  | 停产
| 1086:00 | 停产 |  | 停产
| 1066:00 | 停产 |  | 停产
| 1070:00 | 停产 |  | 停产
| 1074:00 | 停产 |  | 停产
| 1078:00 | 停产 |  | 停产
2019-01-10 | 1082:00 | 停产 |  | 停产
| 1086:00 | 停产 |  | 停产
| 1066:00 | 停产 |  | 停产
| 1070:00 | 停产 |  | 停产
| 1074:00 | 停产 |  | 停产
| 1078:00 | 停产 |  | 停产
2019-01-11 | 1082:00 | 停产 |  | 停产
| 1086:00 | 停产 |  | 停产
| 1066:00 | 停产 |  | 停产
| 1070:00 | 停产 |  | 停产
| 1074:00 | 停产 |  | 停产
| 1078:00 | 停产 |  | 停产
2019-01-12 | 1082:00 | 停产 |  | 停产
| 1086:00 | 停产 |  | 停产
| 1066:00 | 停产 |  | 停产
| 1070:00 | 停产 |  | 停产
| 1074:00 | 停产 |  | 停产
| 1078:00 | 停产 |  | 停产
2019-01-13 | 1082:00 | 停产 |  | 停产
| 1086:00 | 停产 |  | 停产
| 1066:00 | 停产 |  | 停产
| 1070:00 | 停产 |  | 停产
| 1074:00 | 停产 |  | 停产
| 1078:00 | 停产 |  | 停产
2019-01-14 | 1082:00 | 停产 |  | 停产
| 1086:00 | 停产 |  | 停产
| 1066:00 | 停产 |  | 停产
| 1070:00 | 停产 |  | 停产
| 1074:00 | 停产 |  | 停产
| 1078:00 | 停产 |  | 停产
2019-01-15 | 1082:00 | 停产 |  | 停产 |  |  | 130
| 1086:00 | 停产 |  | 停产
| 1066:00 | 停产 |  | 停产
| 1070:00 | 停产 |  | 停产
| 1074:00 | 停产 |  | 停产
| 1078:00 | 停产 |  | 停产
2019-01-16 | 1082:00 | 停产 |  | 停产
| 1086:00 | 停产 |  | 停产
| 1066:00 | 7.1 |  | 22 |  | 史超
| 1070:00 | 8.4 |  | 18 |  | 史超
| 1074:00 | 9.3 |  | 10 |  | 史超
| 1078:00 | 8 |  | 10 |  | 何肖青
2019-01-17 | 1082:00 | 6.6 |  | 10 |  | 何肖青
| 1086:00 | 7.5 |  | 10 |  | 何肖青
| 1066:00 | 10.5 |  | 10 |  | 董杰伟
| 1070:00 | 11 |  | 10 |  | 董杰伟
| 1074:00 | 10 |  | 11 |  | 董杰伟
| 1078:00 | 8.5 |  | 10 |  | 史超
2019-01-18 | 1082:00 | 8 |  | 11 |  | 史超
| 1086:00 | 8.9 |  | 10 |  | 史超
1066:00
1070:00
1074:00
| 1078:00 | 9.5 |  | 10 |  | 董杰伟
2019-01-19 | 1082:00 | 8.6 |  | 10 |  | 董杰伟
| 1086:00 | 8 |  | 10 |  | 董杰伟
| 1066:00 | 10 |  | 12 |  | 史超
| 1070:00 | 12 |  | 10 |  | 史超
| 1074:00 | 11.4 |  | 11 |  | 史超
| 1078:00 | 10.3 |  | 10 |  | 何肖青
2019-01-20 | 1082:00 | 9.8 |  | 10 |  | 何肖青
| 1086:00 | 10 |  | 10 |  | 何肖青
| 1066:00 | 11 |  | 10 |  | 董杰伟
| 1070:00 | 13.2 |  | 10 |  | 董杰伟
| 1074:00 | 10.4 |  | 10 |  | 董杰伟
| 1078:00 | 13 |  | 12 |  | 史超
2019-01-21 | 1082:00 | 12.5 |  | 10 |  | 史超
| 1086:00 | 13.4 |  | 10 |  | 史超
| 1066:00 | 11.2 |  | 10 |  | 何肖青
| 1070:00 | 12.4 |  | 10 |  | 何肖青
| 1074:00 | 13 |  | 10 |  | 何肖青
| 1078:00 | 15.6 |  | 10 |  | 董杰伟
2019-01-22 | 1082:00 | 15.3 |  | 10 |  | 董杰伟
| 1086:00 | 15 |  | 10 |  | 董杰伟
| 1066:00 | 18.5 |  | 10 |  | 史超
| 1070:00 | 21.5 |  | 10 |  | 史超
| 1074:00 | 20.5 |  | 10 |  | 史超
| 1078:00 | 15.6 |  | 10 |  | 何肖青
2019-01-23 | 1082:00 | 16 |  | 10 |  | 何肖青
| 1086:00 | 17 |  | 10 |  | 何肖青
| 1066:00 | 17.6 |  | 10 |  | 董杰伟
| 1070:00 | 18.2 |  | 10 |  | 董杰伟
| 1074:00 | 17.5 |  | 10 |  | 董杰伟
| 1078:00 | 16 |  | 10 |  | 史超
2019-01-24 | 1082:00 | 14.7 |  | 12 |  | 史超
| 1086:00 | 15 |  | 11 |  | 史超
1066:00
1070:00
1074:00
1078:00
2019-01-25 | 1082:00
1086:00
1066:00
1070:00
1074:00
1078:00
2019-01-26 | 1082:00
1086:00
1066:00
1070:00
1074:00
1078:00
2019-01-27 | 1082:00
1086:00
1066:00
1070:00
1074:00
1078:00
2019-01-28 | 1082:00
1086:00
1066:00
1070:00
1074:00
1078:00
2019-01-29 | 1082:00
1086:00
1066:00
1070:00
1074:00
1078:00
2019-01-30 | 1082:00
1086:00
1066:00
1070:00
1074:00
1078:00
2019-01-31 | 1082:00
1086:00
1066:00
1070:00
1074:00
1078:00
1082:00
1086:00
1066:00
1070:00
1074:00
1078:00
1082:00
1086:00
1066:00
1070:00
1074:00
1078:00
1082:00
1086:00
1066:00
1070:00
1074:00
1078:00
1082:00
1086:00
1066:00
1070:00
1074:00
1078:00
1082:00
1086:00
1066:00
1070:00
1074:00
1078:00
1082:00
1086:00
1066:00
1070:00
1074:00
1078:00
1082:00
1086:00
1066:00
1070:00
1074:00
1078:00
1082:00
1086:00
1066:00
1070:00
1074:00
1078:00
1082:00
1086:00
1066:00
1070:00
1074:00
1078:00
1082:00
1086:00
1066:00
1070:00
1074:00
1078:00
1082:00
1086:00
1066:00
1070:00
1074:00
1078:00
1082:00
1086:00
1066:00
1070:00
1074:00
1078:00

## 工艺件检查
|  | 铸余管 | [5 empty] | 三孔炉盖 | [5 empty] | 水冷炉盖
炉号 | 钢种 | 罐号 | 罐龄 | 裂纹宽度 | 内部凹坑深度 | 责任人 | 是否符合下线标准/下线（裂纹≤30mm） | 是否有裂纹 | 裂纹宽度 | 是否剥落 | 松动 | 是否符合下线标准 | 责任人 班长 | 是否漏水 | 漏水位置 | 是否变形 | 方法（更换/修补） | 是否符合下线标准 | 责任人 班长
VA8121001 | EHYM2-1 | 29 | 58 |  |  | 闫云周 | 否 | 否 | 无 | 否 | 否 | 否 |  | 否 | 无 | 否 | 无 | 否